## SpecificSurfaceArea
名称 / Name | 数值 / Value
输入结构 / Input Structure | 20260914_56
电解液相体积分数 / Electrolyte Volume Fraction | 0.2018433
颗粒相体积分数 / Particle Volume Fraction | 0.714241
CBD相体积分数 / CBD Volume Fraction | 0.08391571
固体体素数量 / Solid Voxel Count | 187234
总界面面积 (um^2) / Total Interfacial Area (um^2) | 40897.25
总固体体积 (um^3) / Total Solid Volume (um^3) | 23404.25
比表面积 (1/um) / Specific Surface Area (1/um) | 1.747428
总集群数量 / Total Cluster Count | 1
最大颗粒集群体积 (voxel) / Largest Particle Cluster Volume (voxel) | 187234
未知颗粒集群数量 / Unknown Particle Cluster Count | 0
未知颗粒集群总体积 (voxel) / Total Unknown Particle Cluster Volume (voxel) | 0
未知颗粒体积分数 / Unknown Particle Volume Fraction | 0
归一化平均团簇体积 / Normalized Average Cluster Volume | 1
电子连接度 / Electronic Connectivity | 1
电解液相连通率 / Electrolyte Connectivity | 0.9850129
是否贯通 / Percolating | 是 / Yes
曲折度τ / Tortuosity τ | 1.104123
等效当量颗粒粒径 (um) / Equivalent Particle Diameter (um) | 35.4894
瓶颈度 beta / Constrictivity (x) | 0.5
瓶颈半径 r_min (um) | 0.5
孔体半径 r_max (um) | 0.7071068
瓶颈度状态 / Constrictivity Status | ok
侵入入口 / Intrusion Inlet | low
球心邻域 / Center Connectivity | 26
算法版本 / Method | edt_critical_radii_closed_dilation_v2
半径采样 / Radius Sampling | All positive EDT values
Radius (um) | CPSD (total volume fraction) | MIP (total volume fraction)
0 | 0.2018433 | 0.1993408
0.5 | 0.2018433 | 0.1993408
0.7071068 | 0.1068306 | 0.008178711
0.8660254 | 0.02946091 | 0.001625061
1 | 0.01649094 | 0.001148224
1.118034 | 0.009346008 | 0.0004959106
1.224745 | 0.001564026 | 0.0004425049
1.414214 | 0.0008735657 | 0
1.5 | 0 | 0
弦长分布 / Chord Length
Status | ok
Method | periodic_voxel_runs_v1
Pore label | 0
Voxel size (um) | 0.5
Periodic axes | xyz
Sample count | 21944
Mean (um) | 1.205614
Population std (um) | 0.9723616
Quantile method | inverse_empirical_cdf
Axis | x
Window-spanning lines | 0
Full pore line policy | one_period_censored
Quantile | Length (um)
0.05 | 0.5
0.1 | 0.5
0.15 | 0.5
0.2 | 0.5
0.25 | 0.5
0.3 | 0.5
0.35 | 0.5
0.4 | 0.5
0.45 | 1
0.5 | 1
0.55 | 1
0.6 | 1
0.65 | 1
0.7 | 1.5
0.75 | 1.5
0.8 | 1.5
0.85 | 2
0.9 | 2.5
0.95 | 3
Length (um) | Count | Probability mass | CDF
0.5 | 9581 | 0.4366114 | 0.4366114
1 | 5028 | 0.2291287 | 0.6657401
1.5 | 2984 | 0.1359825 | 0.8017226
2 | 1685 | 0.07678637 | 0.8785089
2.5 | 1021 | 0.04652752 | 0.9250365
3 | 652 | 0.02971199 | 0.9547485
3.5 | 366 | 0.01667882 | 0.9714273
4 | 251 | 0.01143821 | 0.9828655
4.5 | 148 | 0.00674444 | 0.9896099
5 | 94 | 0.004283631 | 0.9938935
5.5 | 41 | 0.001868392 | 0.9957619
6 | 34 | 0.001549398 | 0.9973113
6.5 | 16 | 0.0007291287 | 0.9980405
7 | 16 | 0.0007291287 | 0.9987696
7.5 | 12 | 0.0005468465 | 0.9993164
8 | 7 | 0.0003189938 | 0.9996354
8.5 | 5 | 0.0002278527 | 0.9998633
9 | 2 | 9.114109e-05 | 0.9999544
10 | 1 | 4.557054e-05 | 1
球接触分布 / Spherical Contact
Status | ok
Method | periodic_solid_to_pore_edt_v1
Pore label | 0
Voxel size (um) | 0.5
Periodic axes | xyz
Sample count | 209232
Mean (um) | 0.8462265
Population std (um) | 0.4103144
Quantile method | inverse_empirical_cdf
Distance direction | solid_to_pore
Distance convention | voxel_center_to_voxel_center
Quantile | Length (um)
0.05 | 0.5
0.1 | 0.5
0.15 | 0.5
0.2 | 0.5
0.25 | 0.5
0.3 | 0.5
0.35 | 0.5
0.4 | 0.7071068
0.45 | 0.7071068
0.5 | 0.7071068
0.55 | 0.7071068
0.6 | 0.8660254
0.65 | 0.8660254
0.7 | 1
0.75 | 1.118034
0.8 | 1.118034
0.85 | 1.224745
0.9 | 1.414214
0.95 | 1.658312
Length (um) | Count | Probability mass | CDF
0.5 | 77070 | 0.3683471 | 0.3683471
0.7071068 | 46874 | 0.2240288 | 0.5923759
0.8660254 | 17570 | 0.08397377 | 0.6763497
1 | 12648 | 0.06044964 | 0.7367993
1.118034 | 21793 | 0.1041571 | 0.8409565
1.224745 | 9026 | 0.04313872 | 0.8840952
1.414214 | 4075 | 0.01947599 | 0.9035712
1.5 | 5675 | 0.027123 | 0.9306942
1.581139 | 2789 | 0.0133297 | 0.9440239
1.658312 | 1913 | 0.009142961 | 0.9531668
1.732051 | 617 | 0.00294888 | 0.9561157
1.802776 | 1615 | 0.007718705 | 0.9638344
1.870829 | 2118 | 0.01012273 | 0.9739571
2 | 399 | 0.001906974 | 0.9758641
2.061553 | 1542 | 0.00736981 | 0.9832339
2.12132 | 757 | 0.003617993 | 0.9868519
2.179449 | 372 | 0.001777931 | 0.9886298
2.236068 | 375 | 0.001792269 | 0.9904221
2.291288 | 491 | 0.002346677 | 0.9927688
2.345208 | 193 | 0.000922421 | 0.9936912
2.44949 | 162 | 0.0007742602 | 0.9944655
2.5 | 258 | 0.001233081 | 0.9956986
2.54951 | 333 | 0.001591535 | 0.9972901
2.598076 | 92 | 0.0004397033 | 0.9977298
2.692582 | 167 | 0.0007981571 | 0.9985279
2.738613 | 65 | 0.0003106599 | 0.9988386
2.828427 | 15 | 7.169075e-05 | 0.9989103
2.872281 | 57 | 0.0002724249 | 0.9991827
2.915476 | 38 | 0.0001816166 | 0.9993643
2.95804 | 27 | 0.0001290434 | 0.9994934
3 | 26 | 0.000124264 | 0.9996176
3.041381 | 19 | 9.080829e-05 | 0.9997085
3.082207 | 24 | 0.0001147052 | 0.9998232
3.162278 | 8 | 3.823507e-05 | 0.9998614
3.201562 | 16 | 7.647014e-05 | 0.9999379
3.24037 | 3 | 1.433815e-05 | 0.9999522
3.278719 | 1 | 4.779384e-06 | 0.999957
3.316625 | 2 | 9.558767e-06 | 0.9999665
3.354102 | 4 | 1.911753e-05 | 0.9999857
3.391165 | 1 | 4.779384e-06 | 0.9999904
3.464102 | 1 | 4.779384e-06 | 0.9999952
3.5 | 1 | 4.779384e-06 | 1
两点相关函数 / Two-Point Correlation
Status | ok
Method | periodic_fft_radial_shells_v1
Pore label | 0
Porosity | 0.2018433
Voxel size (um) | 0.5
Periodic axes | xyz
Radial bins | bin_0_origin_only; bin_k: (k-1)*h < distance <= k*h
Normalization | joint_probability; C(0)=porosity
Radius upper edge (um) | Pore-pore probability | Displacement count | Mean distance (um)
0 | 0.2018433 | 1 | 0
0.5 | 0.1191673 | 6 | 0.5
1 | 0.08954268 | 26 | 0.8235956
1.5 | 0.06387439 | 90 | 1.313303
2 | 0.05298034 | 134 | 1.766191
2.5 | 0.04916367 | 258 | 2.253291
3 | 0.04826632 | 410 | 2.770151
3.5 | 0.04796897 | 494 | 3.265115
4 | 0.04724717 | 690 | 3.741377
4.5 | 0.04622055 | 962 | 4.254797
5 | 0.04523941 | 1098 | 4.759989
5.5 | 0.04441358 | 1406 | 5.252971
6 | 0.04371305 | 1578 | 5.743306
6.5 | 0.04319503 | 2018 | 6.243088
7 | 0.04279657 | 2342 | 6.754523
7.5 | 0.04235965 | 2634 | 7.258808
8 | 0.0418768 | 2930 | 7.74816
8.5 | 0.04138105 | 3402 | 8.24276
9 | 0.04103039 | 3926 | 8.747226
9.5 | 0.04073354 | 4266 | 9.248753
10 | 0.04053509 | 4730 | 9.745648
10.5 | 0.04033354 | 5510 | 10.25421
11 | 0.04019442 | 5562 | 10.75425
11.5 | 0.04009535 | 6410 | 11.24499
12 | 0.04004908 | 6894 | 11.74507
12.5 | 0.04003064 | 7490 | 12.24414
13 | 0.04005567 | 8258 | 12.74442
13.5 | 0.04006196 | 8994 | 13.25285
14 | 0.04009072 | 9446 | 13.75428
14.5 | 0.04016802 | 9978 | 14.2483
15 | 0.04026045 | 11138 | 14.74781
15.5 | 0.04034489 | 11406 | 15.24523
16 | 0.04040335 | 12575 | 15.74338
16.5 | 0.0404311 | 12848 | 16.24802
17 | 0.04040331 | 12060 | 16.74981
17.5 | 0.04044188 | 11804 | 17.24779
18 | 0.04048019 | 11016 | 17.74665
18.5 | 0.04056247 | 10700 | 18.24765
19 | 0.0406094 | 9756 | 18.74616
19.5 | 0.04069571 | 9224 | 19.24436
20 | 0.04081644 | 8408 | 19.74275
20.5 | 0.04087299 | 7452 | 20.23495
21 | 0.04104863 | 7040 | 20.73669
21.5 | 0.04103902 | 5820 | 21.24199
22 | 0.04113796 | 4880 | 21.7372
22.5 | 0.04117624 | 3936 | 22.23025
23 | 0.04119787 | 2999 | 22.73344
23.5 | 0.041296 | 2180 | 23.23696
24 | 0.04143547 | 1620 | 23.72792
24.5 | 0.04160693 | 1208 | 24.21513
25 | 0.04188216 | 942 | 24.73838
25.5 | 0.04208671 | 584 | 25.28237
26 | 0.04215216 | 284 | 25.76662
26.5 | 0.04193898 | 192 | 26.16873
27 | 0.04196945 | 104 | 26.67748
27.5 | 0.04232534 | 24 | 27.213
28 | 0.04259491 | 1 | 27.71281
x displacement (um) | Pore-pore probability
0 | 0.2018433
0.5 | 0.1181335
1 | 0.07691193
1.5 | 0.05701447
2 | 0.05163574
2.5 | 0.0492363
3 | 0.04916
3.5 | 0.04791641
4 | 0.04712296
4.5 | 0.04693222
5 | 0.04669189
5.5 | 0.0463295
6 | 0.04614258
6.5 | 0.04612732
7 | 0.0450592
7.5 | 0.04402542
8 | 0.04428482
8.5 | 0.0442009
9 | 0.04353333
9.5 | 0.04354858
10 | 0.04347229
10.5 | 0.0435791
11 | 0.04344177
11.5 | 0.04317474
12 | 0.04284286
12.5 | 0.04217148
13 | 0.04218292
13.5 | 0.0428009
14 | 0.04275894
14.5 | 0.0429039
15 | 0.04309464
15.5 | 0.04314041
16 | 0.04297638
y displacement (um) | Pore-pore probability
0 | 0.2018433
0.5 | 0.1184273
1 | 0.07701492
1.5 | 0.05684662
2 | 0.04990005
2.5 | 0.04698563
3 | 0.04745865
3.5 | 0.04598236
4 | 0.04454803
4.5 | 0.043396
5 | 0.04283905
5.5 | 0.04168701
6 | 0.04103851
6.5 | 0.04049301
7 | 0.04028702
7.5 | 0.03954315
8 | 0.03892136
8.5 | 0.0386734
9 | 0.03830338
9.5 | 0.0382843
10 | 0.03821182
10.5 | 0.03816223
11 | 0.0380859375
11.5 | 0.03812408
12 | 0.03888321
12.5 | 0.03949738
13 | 0.03993988
13.5 | 0.0399971
14 | 0.04039001
14.5 | 0.039814
15 | 0.03895187
15.5 | 0.03820801
16 | 0.03800201
z displacement (um) | Pore-pore probability
0 | 0.2018433
0.5 | 0.1209412
1 | 0.07933426
1.5 | 0.05873489
2 | 0.05151749
2.5 | 0.04824829
3 | 0.04874802
3.5 | 0.0480423
4 | 0.04766464
4.5 | 0.04751968
5 | 0.04689789
5.5 | 0.04669952
6 | 0.04621124
6.5 | 0.04608536
7 | 0.04521561
7.5 | 0.04422379
8 | 0.04357147
8.5 | 0.04337311
9 | 0.04319382
9.5 | 0.04365921
10 | 0.04291534
10.5 | 0.04249954
11 | 0.04222107
11.5 | 0.04139709
12 | 0.04135895
12.5 | 0.04161072
13 | 0.04191589
13.5 | 0.04242706
14 | 0.04255295
14.5 | 0.04275894
15 | 0.04308319
15.5 | 0.04362869
16 | 0.04362488