## SpecificSurfaceArea
名称 / Name | 数值 / Value
输入结构 / Input Structure | 20260914_61
电解液相体积分数 / Electrolyte Volume Fraction | 0.3294182
颗粒相体积分数 / Particle Volume Fraction | 0.5876465
CBD相体积分数 / CBD Volume Fraction | 0.08293533
固体体素数量 / Solid Voxel Count | 154048
总界面面积 (um^2) / Total Interfacial Area (um^2) | 41805.25
总固体体积 (um^3) / Total Solid Volume (um^3) | 19256
比表面积 (1/um) / Specific Surface Area (1/um) | 2.171025
总集群数量 / Total Cluster Count | 6
最大颗粒集群体积 (voxel) / Largest Particle Cluster Volume (voxel) | 154040
未知颗粒集群数量 / Unknown Particle Cluster Count | 5
未知颗粒集群总体积 (voxel) / Total Unknown Particle Cluster Volume (voxel) | 8
未知颗粒体积分数 / Unknown Particle Volume Fraction | 5.193187e-05
归一化平均团簇体积 / Normalized Average Cluster Volume | 1
电子连接度 / Electronic Connectivity | 0.9999675
电解液相连通率 / Electrolyte Connectivity | 0.9943836
是否贯通 / Percolating | 是 / Yes
曲折度τ / Tortuosity τ | 1.018195
等效当量颗粒粒径 (um) / Equivalent Particle Diameter (um) | 18.30088
瓶颈度 beta / Constrictivity (x) | 1
瓶颈半径 r_min (um) | 0.7071068
孔体半径 r_max (um) | 0.7071068
瓶颈度状态 / Constrictivity Status | ok
侵入入口 / Intrusion Inlet | low
球心邻域 / Center Connectivity | 26
算法版本 / Method | edt_critical_radii_closed_dilation_v2
半径采样 / Radius Sampling | All positive EDT values
Radius (um) | CPSD (total volume fraction) | MIP (total volume fraction)
0 | 0.3294182 | 0.3278427
0.5 | 0.3294182 | 0.3278427
0.7071068 | 0.2448349 | 0.1875305
0.8660254 | 0.1397743 | 0.01186752
1 | 0.1054306 | 0.006416321
1.118034 | 0.07850647 | 0.005981445
1.224745 | 0.0300827 | 0.003704071
1.414214 | 0.01940536 | 0
1.5 | 0.009685516 | 0
1.581139 | 0.003490448 | 0
1.658312 | 0.0006484985 | 0
2 | 0 | 0
弦长分布 / Chord Length
Status | ok
Method | periodic_voxel_runs_v1
Pore label | 0
Voxel size (um) | 0.5
Periodic axes | xyz
Sample count | 26735
Mean (um) | 1.615018
Population std (um) | 1.409787
Quantile method | inverse_empirical_cdf
Axis | x
Window-spanning lines | 0
Full pore line policy | one_period_censored
Quantile | Length (um)
0.05 | 0.5
0.1 | 0.5
0.15 | 0.5
0.2 | 0.5
0.25 | 0.5
0.3 | 0.5
0.35 | 1
0.4 | 1
0.45 | 1
0.5 | 1
0.55 | 1.5
0.6 | 1.5
0.65 | 1.5
0.7 | 2
0.75 | 2
0.8 | 2.5
0.85 | 3
0.9 | 3.5
0.95 | 4.5
Length (um) | Count | Probability mass | CDF
0.5 | 8904 | 0.3330466 | 0.3330466
1 | 5517 | 0.2063587 | 0.5394053
1.5 | 3747 | 0.1401534 | 0.6795586
2 | 2546 | 0.09523097 | 0.7747896
2.5 | 1720 | 0.06433514 | 0.8391247
3 | 1257 | 0.04701702 | 0.8861418
3.5 | 842 | 0.0314943 | 0.9176361
4 | 627 | 0.0234524 | 0.9410885
4.5 | 442 | 0.01653264 | 0.9576211
5 | 331 | 0.01238077 | 0.9700019
5.5 | 242 | 0.009051805 | 0.9790537
6 | 171 | 0.00639611 | 0.9854498
6.5 | 115 | 0.004301477 | 0.9897513
7 | 82 | 0.00306714 | 0.9928184
7.5 | 66 | 0.002468674 | 0.9952871
8 | 48 | 0.001795399 | 0.9970825
8.5 | 21 | 0.0007854872 | 0.997868
9 | 13 | 0.000486254 | 0.9983542
9.5 | 11 | 0.0004114457 | 0.9987657
10 | 7 | 0.0002618291 | 0.9990275
10.5 | 8 | 0.0002992332 | 0.9993267
11 | 8 | 0.0002992332 | 0.999626
11.5 | 6 | 0.0002244249 | 0.9998504
13 | 1 | 3.740415e-05 | 0.9998878
14 | 1 | 3.740415e-05 | 0.9999252
14.5 | 1 | 3.740415e-05 | 0.9999626
16 | 1 | 3.740415e-05 | 1
球接触分布 / Spherical Contact
Status | ok
Method | periodic_solid_to_pore_edt_v1
Pore label | 0
Voxel size (um) | 0.5
Periodic axes | xyz
Sample count | 175789
Mean (um) | 0.7176925
Population std (um) | 0.3113192
Quantile method | inverse_empirical_cdf
Distance direction | solid_to_pore
Distance convention | voxel_center_to_voxel_center
Quantile | Length (um)
0.05 | 0.5
0.1 | 0.5
0.15 | 0.5
0.2 | 0.5
0.25 | 0.5
0.3 | 0.5
0.35 | 0.5
0.4 | 0.5
0.45 | 0.5
0.5 | 0.7071068
0.55 | 0.7071068
0.6 | 0.7071068
0.65 | 0.7071068
0.7 | 0.7071068
0.75 | 0.8660254
0.8 | 0.8660254
0.85 | 1
0.9 | 1.118034
0.95 | 1.414214
Length (um) | Count | Probability mass | CDF
0.5 | 87276 | 0.4964816 | 0.4964816
0.7071068 | 42801 | 0.2434794 | 0.739961
0.8660254 | 12851 | 0.07310469 | 0.8130657
1 | 9670 | 0.05500913 | 0.8680748
1.118034 | 10741 | 0.06110166 | 0.9291765
1.224745 | 3461 | 0.01968838 | 0.9488648
1.414214 | 1440 | 0.008191639 | 0.9570565
1.5 | 2327 | 0.01323746 | 0.9702939
1.581139 | 1178 | 0.006701216 | 0.9769951
1.658312 | 800 | 0.00455091 | 0.9815461
1.732051 | 232 | 0.001319764 | 0.9828658
1.802776 | 624 | 0.00354971 | 0.9864155
1.870829 | 803 | 0.004567976 | 0.9909835
2 | 167 | 0.0009500026 | 0.9919335
2.061553 | 539 | 0.003066176 | 0.9949997
2.12132 | 243 | 0.001382339 | 0.996382
2.179449 | 109 | 0.0006200616 | 0.9970021
2.236068 | 108 | 0.0006143729 | 0.9976165
2.291288 | 144 | 0.0008191639 | 0.9984356
2.345208 | 48 | 0.0002730546 | 0.9987087
2.44949 | 45 | 0.0002559887 | 0.9989647
2.5 | 50 | 0.0002844319 | 0.9992491
2.54951 | 65 | 0.0003697615 | 0.9996189
2.598076 | 14 | 7.964093e-05 | 0.9996985
2.692582 | 18 | 0.0001023955 | 0.9998009
2.738613 | 15 | 8.532957e-05 | 0.9998862
2.828427 | 2 | 1.137728e-05 | 0.9998976
2.872281 | 6 | 3.413183e-05 | 0.9999317
2.915476 | 4 | 2.275455e-05 | 0.9999545
2.95804 | 6 | 3.413183e-05 | 0.9999886
3 | 2 | 1.137728e-05 | 1
两点相关函数 / Two-Point Correlation
Status | ok
Method | periodic_fft_radial_shells_v1
Pore label | 0
Porosity | 0.3294182
Voxel size (um) | 0.5
Periodic axes | xyz
Radial bins | bin_0_origin_only; bin_k: (k-1)*h < distance <= k*h
Normalization | joint_probability; C(0)=porosity
Radius upper edge (um) | Pore-pore probability | Displacement count | Mean distance (um)
0 | 0.3294182 | 1 | 0
0.5 | 0.2310295 | 6 | 0.5
1 | 0.1890608 | 26 | 0.8235956
1.5 | 0.1496132 | 90 | 1.313303
2 | 0.1317337 | 134 | 1.766191
2.5 | 0.1247441 | 258 | 2.253291
3 | 0.121901 | 410 | 2.770151
3.5 | 0.1203222 | 494 | 3.265115
4 | 0.1192031 | 690 | 3.741377
4.5 | 0.1180321 | 962 | 4.254797
5 | 0.1168514 | 1098 | 4.759989
5.5 | 0.1157233 | 1406 | 5.252971
6 | 0.1146307 | 1578 | 5.743306
6.5 | 0.1135846 | 2018 | 6.243088
7 | 0.1126715 | 2342 | 6.754523
7.5 | 0.1118585 | 2634 | 7.258808
8 | 0.1111465 | 2930 | 7.74816
8.5 | 0.1105639 | 3402 | 8.24276
9 | 0.1100757 | 3926 | 8.747226
9.5 | 0.1095957 | 4266 | 9.248753
10 | 0.1092533 | 4730 | 9.745648
10.5 | 0.1089238 | 5510 | 10.25421
11 | 0.1086731 | 5562 | 10.75425
11.5 | 0.108445 | 6410 | 11.24499
12 | 0.1082544 | 6894 | 11.74507
12.5 | 0.1081638 | 7490 | 12.24414
13 | 0.1081168 | 8258 | 12.74442
13.5 | 0.108043 | 8994 | 13.25285
14 | 0.1079532 | 9446 | 13.75428
14.5 | 0.1078569 | 9978 | 14.2483
15 | 0.1078037 | 11138 | 14.74781
15.5 | 0.1077673 | 11406 | 15.24523
16 | 0.1077183 | 12575 | 15.74338
16.5 | 0.1077248 | 12848 | 16.24802
17 | 0.1077884 | 12060 | 16.74981
17.5 | 0.1078096 | 11804 | 17.24779
18 | 0.1077921 | 11016 | 17.74665
18.5 | 0.1077703 | 10700 | 18.24765
19 | 0.1076981 | 9756 | 18.74616
19.5 | 0.1076016 | 9224 | 19.24436
20 | 0.1075491 | 8408 | 19.74275
20.5 | 0.1076418 | 7452 | 20.23495
21 | 0.107752 | 7040 | 20.73669
21.5 | 0.1078563 | 5820 | 21.24199
22 | 0.1079007 | 4880 | 21.7372
22.5 | 0.1080612 | 3936 | 22.23025
23 | 0.1084683 | 2999 | 22.73344
23.5 | 0.1088587 | 2180 | 23.23696
24 | 0.1093316 | 1620 | 23.72792
24.5 | 0.1098825 | 1208 | 24.21513
25 | 0.1102647 | 942 | 24.73838
25.5 | 0.1105163 | 584 | 25.28237
26 | 0.1104763 | 284 | 25.76662
26.5 | 0.1106839 | 192 | 26.16873
27 | 0.1105384 | 104 | 26.67748
27.5 | 0.1106071 | 24 | 27.213
28 | 0.1109238 | 1 | 27.71281
x displacement (um) | Pore-pore probability
0 | 0.3294182
0.5 | 0.2274323
1 | 0.1680717
1.5 | 0.1370392
2 | 0.1261787
2.5 | 0.1219635
3 | 0.1211739
3.5 | 0.1199913
4 | 0.1187325
4.5 | 0.117157
5 | 0.1160316
5.5 | 0.1143608
6 | 0.1123505
6.5 | 0.1110306
7 | 0.1097984
7.5 | 0.1089058
8 | 0.1075974
8.5 | 0.1061745
9 | 0.105381
9.5 | 0.104805
10 | 0.1045265
10.5 | 0.1044579
11 | 0.1046867
11.5 | 0.1046104
12 | 0.104126
12.5 | 0.104023
13 | 0.1038322
13.5 | 0.1036606
14 | 0.1037064
14.5 | 0.1037636
15 | 0.1041222
15.5 | 0.1036644
16 | 0.103569
y displacement (um) | Pore-pore probability
0 | 0.3294182
0.5 | 0.2139206
1 | 0.1532936
1.5 | 0.1290894
2 | 0.1271477
2.5 | 0.1254387
3 | 0.1238708
3.5 | 0.1219749
4 | 0.1201973
4.5 | 0.119091
5 | 0.1174469
5.5 | 0.115234375
6 | 0.1133919
6.5 | 0.1124268
7 | 0.1112442
7.5 | 0.1100044
8 | 0.1093254
8.5 | 0.1088753
9 | 0.1079292
9.5 | 0.1070213
10 | 0.1062889
10.5 | 0.1056213
11 | 0.1051788
11.5 | 0.1044693
12 | 0.1045494
12.5 | 0.1046486
13 | 0.1047211
13.5 | 0.1046944
14 | 0.1044197
14.5 | 0.1044884
15 | 0.1054077
15.5 | 0.1046944
16 | 0.1044846
z displacement (um) | Pore-pore probability
0 | 0.3294182
0.5 | 0.2517357
1 | 0.199791
1.5 | 0.1625977
2 | 0.137928
2.5 | 0.1233368
3 | 0.1179848
3.5 | 0.1168709
4 | 0.1181183
4.5 | 0.1181640625
5 | 0.1181374
5.5 | 0.1172066
6 | 0.116291
6.5 | 0.1154976
7 | 0.1146736
7.5 | 0.1139717
8 | 0.1136284
8.5 | 0.1128693
9 | 0.1117325
9.5 | 0.1109047
10 | 0.110527
10.5 | 0.1100578
11 | 0.1096115
11.5 | 0.1092911
12 | 0.1088181
12.5 | 0.1086426
13 | 0.1085358
13.5 | 0.1089935
14 | 0.1095734
14.5 | 0.1098747
15 | 0.1100998
15.5 | 0.1100311
16 | 0.1099625