## SpecificSurfaceArea
名称 / Name | 数值 / Value
输入结构 / Input Structure | 20260914_70
电解液相体积分数 / Electrolyte Volume Fraction | 0.3342628
颗粒相体积分数 / Particle Volume Fraction | 0.5891953
CBD相体积分数 / CBD Volume Fraction | 0.0765419
固体体素数量 / Solid Voxel Count | 154454
总界面面积 (um^2) / Total Interfacial Area (um^2) | 60076.5
总固体体积 (um^3) / Total Solid Volume (um^3) | 19306.75
比表面积 (1/um) / Specific Surface Area (1/um) | 3.111684
总集群数量 / Total Cluster Count | 6
最大颗粒集群体积 (voxel) / Largest Particle Cluster Volume (voxel) | 154448
未知颗粒集群数量 / Unknown Particle Cluster Count | 5
未知颗粒集群总体积 (voxel) / Total Unknown Particle Cluster Volume (voxel) | 6
未知颗粒体积分数 / Unknown Particle Volume Fraction | 3.884652e-05
归一化平均团簇体积 / Normalized Average Cluster Volume | 1
电子连接度 / Electronic Connectivity | 0.9999871
电解液相连通率 / Electrolyte Connectivity | 0.9922168
是否贯通 / Percolating | 是 / Yes
曲折度τ / Tortuosity τ | 1.074308
等效当量颗粒粒径 (um) / Equivalent Particle Diameter (um) | 18.31695
瓶颈度 beta / Constrictivity (x) | 0.5
瓶颈半径 r_min (um) | 0.5
孔体半径 r_max (um) | 0.7071068
瓶颈度状态 / Constrictivity Status | ok
侵入入口 / Intrusion Inlet | low
球心邻域 / Center Connectivity | 26
算法版本 / Method | edt_critical_radii_closed_dilation_v2
半径采样 / Radius Sampling | All positive EDT values
Radius (um) | CPSD (total volume fraction) | MIP (total volume fraction)
0 | 0.3342628 | 0.3327522
0.5 | 0.3342628 | 0.3327522
0.7071068 | 0.1789093 | 0.01993561
0.8660254 | 0.03369522 | 0.00048828125
1 | 0.01490021 | 0
1.118034 | 0.007411957 | 0
1.5 | 0 | 0
弦长分布 / Chord Length
Status | ok
Method | periodic_voxel_runs_v1
Pore label | 0
Voxel size (um) | 0.5
Periodic axes | xyz
Sample count | 36043
Mean (um) | 1.215562
Population std (um) | 0.9612883
Quantile method | inverse_empirical_cdf
Axis | x
Window-spanning lines | 0
Full pore line policy | one_period_censored
Quantile | Length (um)
0.05 | 0.5
0.1 | 0.5
0.15 | 0.5
0.2 | 0.5
0.25 | 0.5
0.3 | 0.5
0.35 | 0.5
0.4 | 0.5
0.45 | 1
0.5 | 1
0.55 | 1
0.6 | 1
0.65 | 1
0.7 | 1.5
0.75 | 1.5
0.8 | 2
0.85 | 2
0.9 | 2.5
0.95 | 3
Length (um) | Count | Probability mass | CDF
0.5 | 15225 | 0.4224121 | 0.4224121
1 | 8539 | 0.2369115 | 0.6593236
1.5 | 5004 | 0.1388342 | 0.7981578
2 | 2870 | 0.07962711 | 0.8777849
2.5 | 1707 | 0.0473601 | 0.925145
3 | 1086 | 0.03013068 | 0.9552756
3.5 | 634 | 0.0175901 | 0.9728657
4 | 382 | 0.01059845 | 0.9834642
4.5 | 242 | 0.006714202 | 0.9901784
5 | 138 | 0.00382876 | 0.9940072
5.5 | 72 | 0.001997614 | 0.9960048
6 | 65 | 0.001803401 | 0.9978082
6.5 | 24 | 0.0006658713 | 0.998474
7 | 25 | 0.000693616 | 0.9991677
7.5 | 11 | 0.000305191 | 0.9994729
8 | 9 | 0.0002497017 | 0.9997226
8.5 | 5 | 0.0001387232 | 0.9998613
9 | 2 | 5.548928e-05 | 0.9999168
9.5 | 1 | 2.774464e-05 | 0.9999445
11 | 2 | 5.548928e-05 | 1
球接触分布 / Spherical Contact
Status | ok
Method | periodic_solid_to_pore_edt_v1
Pore label | 0
Voxel size (um) | 0.5
Periodic axes | xyz
Sample count | 174519
Mean (um) | 0.7462285
Population std (um) | 0.4918799
Quantile method | inverse_empirical_cdf
Distance direction | solid_to_pore
Distance convention | voxel_center_to_voxel_center
Quantile | Length (um)
0.05 | 0.5
0.1 | 0.5
0.15 | 0.5
0.2 | 0.5
0.25 | 0.5
0.3 | 0.5
0.35 | 0.5
0.4 | 0.5
0.45 | 0.5
0.5 | 0.5
0.55 | 0.5
0.6 | 0.5
0.65 | 0.7071068
0.7 | 0.7071068
0.75 | 0.7071068
0.8 | 0.7071068
0.85 | 1.118034
0.9 | 1.414214
0.95 | 1.870829
Length (um) | Count | Probability mass | CDF
0.5 | 106696 | 0.6113718 | 0.6113718
0.7071068 | 33242 | 0.1904778 | 0.8018497
0.8660254 | 5308 | 0.03041503 | 0.8322647
1 | 2764 | 0.01583782 | 0.8481025
1.118034 | 5391 | 0.03089062 | 0.8789931
1.224745 | 3044 | 0.01744223 | 0.8964353
1.414214 | 1349 | 0.007729817 | 0.9041652
1.5 | 2764 | 0.01583782 | 0.920003
1.581139 | 1752 | 0.01003902 | 0.930042
1.658312 | 1271 | 0.007282875 | 0.9373249
1.732051 | 371 | 0.002125843 | 0.9394507
1.802776 | 1059 | 0.006068107 | 0.9455188
1.870829 | 1604 | 0.009190976 | 0.9547098
2 | 287 | 0.00164452 | 0.9563543
2.061553 | 1296 | 0.007426126 | 0.9637804
2.12132 | 733 | 0.004200116 | 0.9679806
2.179449 | 412 | 0.002360774 | 0.9703413
2.236068 | 400 | 0.002292014 | 0.9726334
2.291288 | 634 | 0.003632842 | 0.9762662
2.345208 | 283 | 0.0016216 | 0.9778878
2.44949 | 264 | 0.001512729 | 0.9794005
2.5 | 349 | 0.001999782 | 0.9814003
2.54951 | 599 | 0.003432291 | 0.9848326
2.598076 | 196 | 0.001123087 | 0.9859557
2.692582 | 446 | 0.002555596 | 0.9885113
2.738613 | 225 | 0.001289258 | 0.9898005
2.828427 | 61 | 0.0003495321 | 0.9901501
2.872281 | 203 | 0.001163197 | 0.9913133
2.915476 | 179 | 0.001025676 | 0.9923389
2.95804 | 146 | 0.0008365851 | 0.9931755
3 | 97 | 0.0005558134 | 0.9937313
3.041381 | 70 | 0.0004011025 | 0.9941324
3.082207 | 174 | 0.0009970261 | 0.9951295
3.162278 | 49 | 0.0002807717 | 0.9954102
3.201562 | 162 | 0.0009282657 | 0.9963385
3.24037 | 60 | 0.0003438021 | 0.9966823
3.278719 | 31 | 0.0001776311 | 0.9968599
3.316625 | 34 | 0.0001948212 | 0.9970548
3.354102 | 81 | 0.0004641328 | 0.9975189
3.391165 | 44 | 0.0002521215 | 0.997771
3.464102 | 8 | 4.584028e-05 | 0.9978169
3.5 | 49 | 0.0002807717 | 0.9980976
3.535534 | 67 | 0.0003839124 | 0.9984815
3.570714 | 27 | 0.0001547109 | 0.9986363
3.605551 | 12 | 6.876042e-05 | 0.998705
3.640055 | 35 | 0.0002005512 | 0.9989056
3.674235 | 46 | 0.0002635816 | 0.9991691
3.741657 | 14 | 8.022049e-05 | 0.9992494
3.774917 | 16 | 9.168056e-05 | 0.999341
3.807887 | 8 | 4.584028e-05 | 0.9993869
3.840573 | 24 | 0.0001375208 | 0.9995244
3.905125 | 19 | 0.0001088707 | 0.9996333
3.937004 | 17 | 9.74106e-05 | 0.9997307
4 | 1 | 5.730035e-06 | 0.9997364
4.031129 | 14 | 8.022049e-05 | 0.9998166
4.062019 | 11 | 6.303039e-05 | 0.9998797
4.092676 | 2 | 1.146007e-05 | 0.9998911
4.123106 | 3 | 1.719011e-05 | 0.9999083
4.153312 | 6 | 3.438021e-05 | 0.9999427
4.1833 | 4 | 2.292014e-05 | 0.9999656
4.242641 | 1 | 5.730035e-06 | 0.9999713
4.272002 | 1 | 5.730035e-06 | 0.9999771
4.301163 | 3 | 1.719011e-05 | 0.9999943
4.5 | 1 | 5.730035e-06 | 1
两点相关函数 / Two-Point Correlation
Status | ok
Method | periodic_fft_radial_shells_v1
Pore label | 0
Porosity | 0.3342628
Voxel size (um) | 0.5
Periodic axes | xyz
Radial bins | bin_0_origin_only; bin_k: (k-1)*h < distance <= k*h
Normalization | joint_probability; C(0)=porosity
Radius upper edge (um) | Pore-pore probability | Displacement count | Mean distance (um)
0 | 0.3342628 | 1 | 0
0.5 | 0.2025719 | 6 | 0.5
1 | 0.1595556 | 26 | 0.8235956
1.5 | 0.1325761 | 90 | 1.313303
2 | 0.1306207 | 134 | 1.766191
2.5 | 0.1312252 | 258 | 2.253291
3 | 0.1299065 | 410 | 2.770151
3.5 | 0.1288088 | 494 | 3.265115
4 | 0.1278352 | 690 | 3.741377
4.5 | 0.1267251 | 962 | 4.254797
5 | 0.1257558 | 1098 | 4.759989
5.5 | 0.1249845 | 1406 | 5.252971
6 | 0.1242079 | 1578 | 5.743306
6.5 | 0.1233373 | 2018 | 6.243088
7 | 0.1225046 | 2342 | 6.754523
7.5 | 0.1217151 | 2634 | 7.258808
8 | 0.1209313 | 2930 | 7.74816
8.5 | 0.1201441 | 3402 | 8.24276
9 | 0.1193403 | 3926 | 8.747226
9.5 | 0.1185675 | 4266 | 9.248753
10 | 0.1178481 | 4730 | 9.745648
10.5 | 0.1171134 | 5510 | 10.25421
11 | 0.1164328 | 5562 | 10.75425
11.5 | 0.1157763 | 6410 | 11.24499
12 | 0.1151329 | 6894 | 11.74507
12.5 | 0.1145111 | 7490 | 12.24414
13 | 0.1139331 | 8258 | 12.74442
13.5 | 0.1133374 | 8994 | 13.25285
14 | 0.1127755 | 9446 | 13.75428
14.5 | 0.1123089 | 9978 | 14.2483
15 | 0.1118241 | 11138 | 14.74781
15.5 | 0.1114006 | 11406 | 15.24523
16 | 0.110957 | 12575 | 15.74338
16.5 | 0.1104639 | 12848 | 16.24802
17 | 0.1097871 | 12060 | 16.74981
17.5 | 0.109213 | 11804 | 17.24779
18 | 0.1086792 | 11016 | 17.74665
18.5 | 0.1081668 | 10700 | 18.24765
19 | 0.1077266 | 9756 | 18.74616
19.5 | 0.1073403 | 9224 | 19.24436
20 | 0.1070257 | 8408 | 19.74275
20.5 | 0.10676 | 7452 | 20.23495
21 | 0.1064506 | 7040 | 20.73669
21.5 | 0.1061492 | 5820 | 21.24199
22 | 0.1059028 | 4880 | 21.7372
22.5 | 0.1056483 | 3936 | 22.23025
23 | 0.1053828 | 2999 | 22.73344
23.5 | 0.1051831 | 2180 | 23.23696
24 | 0.1051133 | 1620 | 23.72792
24.5 | 0.1049914 | 1208 | 24.21513
25 | 0.104716 | 942 | 24.73838
25.5 | 0.1046074 | 584 | 25.28237
26 | 0.1046234 | 284 | 25.76662
26.5 | 0.1045173 | 192 | 26.16873
27 | 0.1042081 | 104 | 26.67748
27.5 | 0.1038946 | 24 | 27.213
28 | 0.1036758 | 1 | 27.71281
x displacement (um) | Pore-pore probability
0 | 0.3342628
0.5 | 0.1967697
1 | 0.1374893
1.5 | 0.1271133
2 | 0.1328773
2.5 | 0.1299019
3 | 0.1278572
3.5 | 0.1284904
4 | 0.1273041
4.5 | 0.1245155
5 | 0.1228409
5.5 | 0.1233902
6 | 0.1232491
6.5 | 0.1219597
7 | 0.1208611
7.5 | 0.1195755
8 | 0.1188354
8.5 | 0.1179848
9 | 0.1172447
9.5 | 0.1169586
10 | 0.1164513
10.5 | 0.1156273
11 | 0.1148186
11.5 | 0.1144409
12 | 0.1127815
12.5 | 0.1122932
13 | 0.112114
13.5 | 0.1122894
14 | 0.1118431
14.5 | 0.1113586
15 | 0.1109009
15.5 | 0.11063
16 | 0.1099091
y displacement (um) | Pore-pore probability
0 | 0.3342628
0.5 | 0.1959381
1 | 0.1361313
1.5 | 0.1275215
2 | 0.1342316
2.5 | 0.1321869
3 | 0.1295586
3.5 | 0.1286736
4 | 0.1285629
4.5 | 0.1273117
5 | 0.1259727
5.5 | 0.124176
6 | 0.1234665
6.5 | 0.1230278
7 | 0.1224136
7.5 | 0.1214104
8 | 0.1204834
8.5 | 0.1197968
9 | 0.1186943
9.5 | 0.1177559
10 | 0.1174126
10.5 | 0.117321
11 | 0.1162224
11.5 | 0.1154442
12 | 0.1152534
12.5 | 0.1145859
13 | 0.1130867
13.5 | 0.1123657
14 | 0.1124001
14.5 | 0.1120644
15 | 0.1119461
15.5 | 0.1117973
16 | 0.1122055
z displacement (um) | Pore-pore probability
0 | 0.3342628
0.5 | 0.2150078
1 | 0.1511116
1.5 | 0.1266479
2 | 0.1307869
2.5 | 0.1315765
3 | 0.1316032
3.5 | 0.1308212
4 | 0.1299667
4.5 | 0.1286659
5 | 0.12743
5.5 | 0.1271629
6 | 0.1267166
6.5 | 0.1268692
7 | 0.1266632
7.5 | 0.1266212
8 | 0.1260948
8.5 | 0.1249123
9 | 0.1251106
9.5 | 0.1250229
10 | 0.1239281
10.5 | 0.1232796
11 | 0.1230812
11.5 | 0.1224289
12 | 0.1212502
12.5 | 0.1202621
13 | 0.1203194
13.5 | 0.1208038
14 | 0.1210899
14.5 | 0.1212006
15 | 0.1211128
15.5 | 0.1215782
16 | 0.1212921