## SpecificSurfaceArea
名称 / Name | 数值 / Value
输入结构 / Input Structure | 20260914_71
电解液相体积分数 / Electrolyte Volume Fraction | 0.315506
颗粒相体积分数 / Particle Volume Fraction | 0.612812
CBD相体积分数 / CBD Volume Fraction | 0.07168198
固体体素数量 / Solid Voxel Count | 160645
总界面面积 (um^2) / Total Interfacial Area (um^2) | 45869
总固体体积 (um^3) / Total Solid Volume (um^3) | 20080.625
比表面积 (1/um) / Specific Surface Area (1/um) | 2.284242
总集群数量 / Total Cluster Count | 6
最大颗粒集群体积 (voxel) / Largest Particle Cluster Volume (voxel) | 160625
未知颗粒集群数量 / Unknown Particle Cluster Count | 5
未知颗粒集群总体积 (voxel) / Total Unknown Particle Cluster Volume (voxel) | 20
未知颗粒体积分数 / Unknown Particle Volume Fraction | 0.0001244981
归一化平均团簇体积 / Normalized Average Cluster Volume | 1
电子连接度 / Electronic Connectivity | 0.9999004
电解液相连通率 / Electrolyte Connectivity | 0.9943899
是否贯通 / Percolating | 是 / Yes
曲折度τ / Tortuosity τ | 1.044494
等效当量颗粒粒径 (um) / Equivalent Particle Diameter (um) | 18.55848
瓶颈度 beta / Constrictivity (x) | 0.5
瓶颈半径 r_min (um) | 0.5
孔体半径 r_max (um) | 0.7071068
瓶颈度状态 / Constrictivity Status | ok
侵入入口 / Intrusion Inlet | low
球心邻域 / Center Connectivity | 26
算法版本 / Method | edt_critical_radii_closed_dilation_v2
半径采样 / Radius Sampling | All positive EDT values
Radius (um) | CPSD (total volume fraction) | MIP (total volume fraction)
0 | 0.315506 | 0.3138733
0.5 | 0.315506 | 0.3138733
0.7071068 | 0.2267685 | 0.1454773
0.8660254 | 0.09026718 | 0.007110596
1 | 0.05670166 | 0.002632141
1.118034 | 0.03299332 | 0.002498627
1.224745 | 0.006931305 | 0.0004310608
1.414214 | 0.0014534 | 0.0004348755
1.5 | 0.0008277893 | 0
2 | 0 | 0
弦长分布 / Chord Length
Status | ok
Method | periodic_voxel_runs_v1
Pore label | 0
Voxel size (um) | 0.5
Periodic axes | xyz
Sample count | 27472
Mean (um) | 1.505315
Population std (um) | 1.265293
Quantile method | inverse_empirical_cdf
Axis | x
Window-spanning lines | 0
Full pore line policy | one_period_censored
Quantile | Length (um)
0.05 | 0.5
0.1 | 0.5
0.15 | 0.5
0.2 | 0.5
0.25 | 0.5
0.3 | 0.5
0.35 | 1
0.4 | 1
0.45 | 1
0.5 | 1
0.55 | 1
0.6 | 1.5
0.65 | 1.5
0.7 | 1.5
0.75 | 2
0.8 | 2.5
0.85 | 2.5
0.9 | 3
0.95 | 4
Length (um) | Count | Probability mass | CDF
0.5 | 9449 | 0.3439502 | 0.3439502
1 | 6045 | 0.2200422 | 0.5639924
1.5 | 3869 | 0.1408343 | 0.7048267
2 | 2598 | 0.09456902 | 0.7993957
2.5 | 1786 | 0.06501165 | 0.8644074
3 | 1204 | 0.04382644 | 0.9082338
3.5 | 774 | 0.02817414 | 0.936408
4 | 594 | 0.02162202 | 0.95803
4.5 | 371 | 0.01350466 | 0.9715347
5 | 244 | 0.008881771 | 0.9804164
5.5 | 173 | 0.006297321 | 0.9867137
6 | 114 | 0.00414968 | 0.9908634
6.5 | 80 | 0.002912056 | 0.9937755
7 | 50 | 0.001820035 | 0.9955955
7.5 | 41 | 0.001492429 | 0.9970879
8 | 29 | 0.00105562 | 0.9981436
8.5 | 20 | 0.000728014 | 0.9988716
9 | 13 | 0.0004732091 | 0.9993448
9.5 | 3 | 0.0001092021 | 0.999454
10 | 3 | 0.0001092021 | 0.9995632
10.5 | 3 | 0.0001092021 | 0.9996724
11 | 4 | 0.0001456028 | 0.999818
12 | 1 | 3.64007e-05 | 0.9998544
13 | 2 | 7.28014e-05 | 0.9999272
14 | 1 | 3.64007e-05 | 0.9999636
15.5 | 1 | 3.64007e-05 | 1
球接触分布 / Spherical Contact
Status | ok
Method | periodic_solid_to_pore_edt_v1
Pore label | 0
Voxel size (um) | 0.5
Periodic axes | xyz
Sample count | 179436
Mean (um) | 0.7981714
Population std (um) | 0.4888244
Quantile method | inverse_empirical_cdf
Distance direction | solid_to_pore
Distance convention | voxel_center_to_voxel_center
Quantile | Length (um)
0.05 | 0.5
0.1 | 0.5
0.15 | 0.5
0.2 | 0.5
0.25 | 0.5
0.3 | 0.5
0.35 | 0.5
0.4 | 0.5
0.45 | 0.5
0.5 | 0.7071068
0.55 | 0.7071068
0.6 | 0.7071068
0.65 | 0.7071068
0.7 | 0.7071068
0.75 | 0.8660254
0.8 | 1
0.85 | 1.118034
0.9 | 1.414214
0.95 | 1.870829
Length (um) | Count | Probability mass | CDF
0.5 | 86350 | 0.4812301 | 0.4812301
0.7071068 | 40523 | 0.2258354 | 0.7070655
0.8660254 | 12792 | 0.07129004 | 0.7783555
1 | 7842 | 0.0437036 | 0.8220591
1.118034 | 10002 | 0.05574132 | 0.8778004
1.224745 | 3732 | 0.0207985 | 0.8985989
1.414214 | 1484 | 0.008270358 | 0.9068693
1.5 | 2781 | 0.01549856 | 0.9223679
1.581139 | 1596 | 0.008894536 | 0.9312624
1.658312 | 1254 | 0.006988564 | 0.938251
1.732051 | 395 | 0.002201342 | 0.9404523
1.802776 | 1059 | 0.005901826 | 0.9463541
1.870829 | 1591 | 0.008866671 | 0.9552208
2 | 216 | 0.001203772 | 0.9564246
2.061553 | 1274 | 0.007100025 | 0.9635246
2.12132 | 739 | 0.00411846 | 0.9676431
2.179449 | 413 | 0.002301656 | 0.9699447
2.236068 | 407 | 0.002268218 | 0.9722129
2.291288 | 641 | 0.003572304 | 0.9757852
2.345208 | 302 | 0.001683051 | 0.9774683
2.44949 | 276 | 0.001538153 | 0.9790064
2.5 | 345 | 0.001922691 | 0.9809291
2.54951 | 638 | 0.003555585 | 0.9844847
2.598076 | 235 | 0.001309659 | 0.9857944
2.692582 | 442 | 0.002463274 | 0.9882577
2.738613 | 244 | 0.001359816 | 0.9896175
2.828427 | 56 | 0.000312089 | 0.9899296
2.872281 | 209 | 0.001164761 | 0.9910943
2.915476 | 184 | 0.001025435 | 0.9921198
2.95804 | 144 | 0.0008025145 | 0.9929223
3 | 86 | 0.0004792795 | 0.9934015
3.041381 | 59 | 0.000328808 | 0.9937304
3.082207 | 168 | 0.000936267 | 0.9946666
3.162278 | 51 | 0.0002842239 | 0.9949508
3.201562 | 175 | 0.0009752781 | 0.9959261
3.24037 | 75 | 0.0004179763 | 0.9963441
3.278719 | 33 | 0.0001839096 | 0.996528
3.316625 | 30 | 0.0001671905 | 0.9966952
3.354102 | 83 | 0.0004625605 | 0.9971578
3.391165 | 45 | 0.0002507858 | 0.9974085
3.464102 | 11 | 6.130319e-05 | 0.9974698
3.5 | 50 | 0.0002786509 | 0.9977485
3.535534 | 65 | 0.0003622461 | 0.9981107
3.570714 | 30 | 0.0001671905 | 0.9982779
3.605551 | 13 | 7.244923e-05 | 0.9983504
3.640055 | 42 | 0.0002340667 | 0.9985845
3.674235 | 43 | 0.0002396398 | 0.9988241
3.741657 | 23 | 0.0001281794 | 0.9989523
3.774917 | 17 | 9.47413e-05 | 0.999047
3.807887 | 7 | 3.901112e-05 | 0.999086
3.840573 | 23 | 0.0001281794 | 0.9992142
3.905125 | 24 | 0.0001337524 | 0.999348
3.937004 | 24 | 0.0001337524 | 0.9994817
4 | 1 | 5.573018e-06 | 0.9994873
4.031129 | 22 | 0.0001226064 | 0.9996099
4.062019 | 15 | 8.359527e-05 | 0.9996935
4.092676 | 3 | 1.671905e-05 | 0.9997102
4.123106 | 5 | 2.786509e-05 | 0.9997381
4.153312 | 12 | 6.687621e-05 | 0.9998049
4.1833 | 2 | 1.114604e-05 | 0.9998161
4.242641 | 4 | 2.229207e-05 | 0.9998384
4.272002 | 8 | 4.458414e-05 | 0.999883
4.301163 | 10 | 5.573018e-05 | 0.9999387
4.330127 | 6 | 3.343811e-05 | 0.9999721
4.387482 | 1 | 5.573018e-06 | 0.9999777
4.41588 | 3 | 1.671905e-05 | 0.9999944
4.472136 | 1 | 5.573018e-06 | 1
两点相关函数 / Two-Point Correlation
Status | ok
Method | periodic_fft_radial_shells_v1
Pore label | 0
Porosity | 0.315506
Voxel size (um) | 0.5
Periodic axes | xyz
Radial bins | bin_0_origin_only; bin_k: (k-1)*h < distance <= k*h
Normalization | joint_probability; C(0)=porosity
Radius upper edge (um) | Pore-pore probability | Displacement count | Mean distance (um)
0 | 0.315506 | 1 | 0
0.5 | 0.2144318 | 6 | 0.5
1 | 0.1719789 | 26 | 0.8235956
1.5 | 0.132654 | 90 | 1.313303
2 | 0.1163971 | 134 | 1.766191
2.5 | 0.1145111 | 258 | 2.253291
3 | 0.1163284 | 410 | 2.770151
3.5 | 0.1167109 | 494 | 3.265115
4 | 0.1156149 | 690 | 3.741377
4.5 | 0.1143743 | 962 | 4.254797
5 | 0.1134705 | 1098 | 4.759989
5.5 | 0.1125852 | 1406 | 5.252971
6 | 0.1116207 | 1578 | 5.743306
6.5 | 0.1106877 | 2018 | 6.243088
7 | 0.1098613 | 2342 | 6.754523
7.5 | 0.1091745 | 2634 | 7.258808
8 | 0.1084344 | 2930 | 7.74816
8.5 | 0.1076272 | 3402 | 8.24276
9 | 0.106749 | 3926 | 8.747226
9.5 | 0.1058662 | 4266 | 9.248753
10 | 0.1050854 | 4730 | 9.745648
10.5 | 0.1044113 | 5510 | 10.25421
11 | 0.1037436 | 5562 | 10.75425
11.5 | 0.1030718 | 6410 | 11.24499
12 | 0.102374 | 6894 | 11.74507
12.5 | 0.1017277 | 7490 | 12.24414
13 | 0.1011618 | 8258 | 12.74442
13.5 | 0.1006032 | 8994 | 13.25285
14 | 0.1000891 | 9446 | 13.75428
14.5 | 0.09964445 | 9978 | 14.2483
15 | 0.0992031 | 11138 | 14.74781
15.5 | 0.09881848 | 11406 | 15.24523
16 | 0.09846572 | 12575 | 15.74338
16.5 | 0.09809893 | 12848 | 16.24802
17 | 0.09763231 | 12060 | 16.74981
17.5 | 0.097173 | 11804 | 17.24779
18 | 0.09676761 | 11016 | 17.74665
18.5 | 0.09641926 | 10700 | 18.24765
19 | 0.09611188 | 9756 | 18.74616
19.5 | 0.09583816 | 9224 | 19.24436
20 | 0.09558248 | 8408 | 19.74275
20.5 | 0.09533194 | 7452 | 20.23495
21 | 0.09508263 | 7040 | 20.73669
21.5 | 0.09483263 | 5820 | 21.24199
22 | 0.09467222 | 4880 | 21.7372
22.5 | 0.09454154 | 3936 | 22.23025
23 | 0.09427822 | 2999 | 22.73344
23.5 | 0.09408262 | 2180 | 23.23696
24 | 0.09402439 | 1620 | 23.72792
24.5 | 0.09393171 | 1208 | 24.21513
25 | 0.0938589 | 942 | 24.73838
25.5 | 0.09361707 | 584 | 25.28237
26 | 0.0932024 | 284 | 25.76662
26.5 | 0.09305763 | 192 | 26.16873
27 | 0.09313239 | 104 | 26.67748
27.5 | 0.09361331 | 24 | 27.213
28 | 0.09382629 | 1 | 27.71281
x displacement (um) | Pore-pore probability
0 | 0.315506
0.5 | 0.2107086
1 | 0.150116
1.5 | 0.1205635
2 | 0.1143684
2.5 | 0.1148338
3 | 0.1162033
3.5 | 0.1153488
4 | 0.1146393
4.5 | 0.1142654
5 | 0.1131363
5.5 | 0.1119041
6 | 0.1106873
6.5 | 0.1100121
7 | 0.1081619
7.5 | 0.107357
8 | 0.1063728
8.5 | 0.1069069
9 | 0.1070251
9.5 | 0.1062813
10 | 0.1040192
10.5 | 0.1034317
11 | 0.1035614
11.5 | 0.1028366
12 | 0.102066
12.5 | 0.1010933
13 | 0.1001053
13.5 | 0.09897995
14 | 0.09873199
14.5 | 0.09909821
15 | 0.09871674
15.5 | 0.09814072
16 | 0.09766388
y displacement (um) | Pore-pore probability
0 | 0.315506
0.5 | 0.2105331
1 | 0.1499939
1.5 | 0.1209564
2 | 0.1155014
2.5 | 0.1176224
3 | 0.1187897
3.5 | 0.1171494
4 | 0.115097
4.5 | 0.113636
5 | 0.112606
5.5 | 0.111702
6 | 0.1100044
6.5 | 0.1092949
7 | 0.1082878
7.5 | 0.1085777
8 | 0.1076851
8.5 | 0.1058769
9 | 0.1046181
9.5 | 0.1048088
10 | 0.1046028
10.5 | 0.104454
11 | 0.1023788
11.5 | 0.1008034
12 | 0.1003304
12.5 | 0.1003151
13 | 0.1011429
13.5 | 0.1012497
14 | 0.1006203
14.5 | 0.1002274
15 | 0.1006279
15.5 | 0.1001244
16 | 0.09929657
z displacement (um) | Pore-pore probability
0 | 0.315506
0.5 | 0.2220535
1 | 0.1637383
1.5 | 0.1305809
2 | 0.1161766
2.5 | 0.1134377
3 | 0.1168976
3.5 | 0.116745
4 | 0.1155434
4.5 | 0.1139297
5 | 0.1130333
5.5 | 0.1117859
6 | 0.1111183
6.5 | 0.1110191
7 | 0.1110725
7.5 | 0.110733
8 | 0.1101303
8.5 | 0.1090012
9 | 0.1078072
9.5 | 0.1064301
10 | 0.1057014
10.5 | 0.1049652
11 | 0.1040764
11.5 | 0.1033363
12 | 0.1028214
12.5 | 0.1031837
13 | 0.1036072
13.5 | 0.103672
14 | 0.1030807
14.5 | 0.1023254
15 | 0.1018219
15.5 | 0.1023636
16 | 0.1027069