## SpecificSurfaceArea
名称 / Name | 数值 / Value
输入结构 / Input Structure | 20260914_73
电解液相体积分数 / Electrolyte Volume Fraction | 0.2283134
颗粒相体积分数 / Particle Volume Fraction | 0.696022
CBD相体积分数 / CBD Volume Fraction | 0.07566452
固体体素数量 / Solid Voxel Count | 182458
总界面面积 (um^2) / Total Interfacial Area (um^2) | 65080
总固体体积 (um^3) / Total Solid Volume (um^3) | 22807.25
比表面积 (1/um) / Specific Surface Area (1/um) | 2.853479
总集群数量 / Total Cluster Count | 1
最大颗粒集群体积 (voxel) / Largest Particle Cluster Volume (voxel) | 182458
未知颗粒集群数量 / Unknown Particle Cluster Count | 0
未知颗粒集群总体积 (voxel) / Total Unknown Particle Cluster Volume (voxel) | 0
未知颗粒体积分数 / Unknown Particle Volume Fraction | 0
归一化平均团簇体积 / Normalized Average Cluster Volume | 1
电子连接度 / Electronic Connectivity | 1
电解液相连通率 / Electrolyte Connectivity | 0.9756729
是否贯通 / Percolating | 是 / Yes
曲折度τ / Tortuosity τ | 1.122318
等效当量颗粒粒径 (um) / Equivalent Particle Diameter (um) | 35.18504
瓶颈度 beta / Constrictivity (x) | 1
瓶颈半径 r_min (um) | 0.5
孔体半径 r_max (um) | 0.5
瓶颈度状态 / Constrictivity Status | ok
侵入入口 / Intrusion Inlet | low
球心邻域 / Center Connectivity | 26
算法版本 / Method | edt_critical_radii_closed_dilation_v2
半径采样 / Radius Sampling | All positive EDT values
Radius (um) | CPSD (total volume fraction) | MIP (total volume fraction)
0 | 0.2283134 | 0.2243004
0.5 | 0.2283134 | 0.2243004
0.7071068 | 0.02711868 | 0.0003356934
0.8660254 | 0.0001335144 | 0
1 | 0.0001106262 | 0
1.5 | 0 | 0
弦长分布 / Chord Length
Status | ok
Method | periodic_voxel_runs_v1
Pore label | 0
Voxel size (um) | 0.5
Periodic axes | xyz
Sample count | 34906
Mean (um) | 0.8573168
Population std (um) | 0.566399
Quantile method | inverse_empirical_cdf
Axis | x
Window-spanning lines | 0
Full pore line policy | one_period_censored
Quantile | Length (um)
0.05 | 0.5
0.1 | 0.5
0.15 | 0.5
0.2 | 0.5
0.25 | 0.5
0.3 | 0.5
0.35 | 0.5
0.4 | 0.5
0.45 | 0.5
0.5 | 0.5
0.55 | 0.5
0.6 | 1
0.65 | 1
0.7 | 1
0.75 | 1
0.8 | 1
0.85 | 1.5
0.9 | 1.5
0.95 | 2
Length (um) | Count | Probability mass | CDF
0.5 | 20573 | 0.5893829 | 0.5893829
1 | 8298 | 0.2377242 | 0.8271071
1.5 | 3487 | 0.09989687 | 0.927004
2 | 1400 | 0.04010772 | 0.9671117
2.5 | 653 | 0.01870739 | 0.9858191
3 | 287 | 0.008222082 | 0.9940411
3.5 | 116 | 0.003323211 | 0.9973643
4 | 52 | 0.001489715 | 0.9988541
4.5 | 18 | 0.0005156707 | 0.9993697
5 | 10 | 0.0002864837 | 0.9996562
5.5 | 4 | 0.0001145935 | 0.9997708
6 | 6 | 0.0001718902 | 0.9999427
7 | 2 | 5.729674e-05 | 1
球接触分布 / Spherical Contact
Status | ok
Method | periodic_solid_to_pore_edt_v1
Pore label | 0
Voxel size (um) | 0.5
Periodic axes | xyz
Sample count | 202293
Mean (um) | 0.6826789
Population std (um) | 0.2959575
Quantile method | inverse_empirical_cdf
Distance direction | solid_to_pore
Distance convention | voxel_center_to_voxel_center
Quantile | Length (um)
0.05 | 0.5
0.1 | 0.5
0.15 | 0.5
0.2 | 0.5
0.25 | 0.5
0.3 | 0.5
0.35 | 0.5
0.4 | 0.5
0.45 | 0.5
0.5 | 0.5
0.55 | 0.5
0.6 | 0.7071068
0.65 | 0.7071068
0.7 | 0.7071068
0.75 | 0.7071068
0.8 | 0.8660254
0.85 | 1
0.9 | 1.118034
0.95 | 1.414214
Length (um) | Count | Probability mass | CDF
0.5 | 118264 | 0.5846174 | 0.5846174
0.7071068 | 43444 | 0.2147578 | 0.7993752
0.8660254 | 8366 | 0.04135586 | 0.840731
1 | 5526 | 0.02731681 | 0.8680478
1.118034 | 10982 | 0.05428759 | 0.9223354
1.224745 | 5318 | 0.0262886 | 0.948624
1.414214 | 2085 | 0.01030683 | 0.9589309
1.5 | 3347 | 0.01654531 | 0.9754762
1.581139 | 1634 | 0.008077393 | 0.9835536
1.658312 | 966 | 0.004775252 | 0.9883288
1.732051 | 260 | 0.001285264 | 0.9896141
1.802776 | 635 | 0.003139011 | 0.9927531
1.870829 | 692 | 0.003420781 | 0.9961739
2 | 91 | 0.0004498426 | 0.9966237
2.061553 | 356 | 0.001759824 | 0.9983835
2.12132 | 128 | 0.0006327456 | 0.9990163
2.179449 | 59 | 0.0002916562 | 0.9993079
2.236068 | 39 | 0.0001927897 | 0.9995007
2.291288 | 50 | 0.0002471662 | 0.9997479
2.345208 | 18 | 8.897985e-05 | 0.9998369
2.44949 | 13 | 6.426322e-05 | 0.9999011
2.5 | 8 | 3.95466e-05 | 0.9999407
2.54951 | 10 | 4.943325e-05 | 0.9999901
2.598076 | 1 | 4.943325e-06 | 0.9999951
2.692582 | 1 | 4.943325e-06 | 1
两点相关函数 / Two-Point Correlation
Status | ok
Method | periodic_fft_radial_shells_v1
Pore label | 0
Porosity | 0.2283134
Voxel size (um) | 0.5
Periodic axes | xyz
Radial bins | bin_0_origin_only; bin_k: (k-1)*h < distance <= k*h
Normalization | joint_probability; C(0)=porosity
Radius upper edge (um) | Pore-pore probability | Displacement count | Mean distance (um)
0 | 0.2283134 | 1 | 0
0.5 | 0.09729385 | 6 | 0.5
1 | 0.07158074 | 26 | 0.8235956
1.5 | 0.06391305 | 90 | 1.313303
2 | 0.06329813 | 134 | 1.766191
2.5 | 0.06273651 | 258 | 2.253291
3 | 0.06177724 | 410 | 2.770151
3.5 | 0.06101154 | 494 | 3.265115
4 | 0.06034432 | 690 | 3.741377
4.5 | 0.059724 | 962 | 4.254797
5 | 0.05910388 | 1098 | 4.759989
5.5 | 0.05857061 | 1406 | 5.252971
6 | 0.05810236 | 1578 | 5.743306
6.5 | 0.05766113 | 2018 | 6.243088
7 | 0.05718466 | 2342 | 6.754523
7.5 | 0.05673427 | 2634 | 7.258808
8 | 0.05632402 | 2930 | 7.74816
8.5 | 0.0559107 | 3402 | 8.24276
9 | 0.05552746 | 3926 | 8.747226
9.5 | 0.05516587 | 4266 | 9.248753
10 | 0.0548169 | 4730 | 9.745648
10.5 | 0.05446925 | 5510 | 10.25421
11 | 0.05418363 | 5562 | 10.75425
11.5 | 0.05388967 | 6410 | 11.24499
12 | 0.05360753 | 6894 | 11.74507
12.5 | 0.05334946 | 7490 | 12.24414
13 | 0.05310493 | 8258 | 12.74442
13.5 | 0.05286017 | 8994 | 13.25285
14 | 0.05262222 | 9446 | 13.75428
14.5 | 0.05240326 | 9978 | 14.2483
15 | 0.05219893 | 11138 | 14.74781
15.5 | 0.05202841 | 11406 | 15.24523
16 | 0.05184321 | 12575 | 15.74338
16.5 | 0.05162551 | 12848 | 16.24802
17 | 0.05131723 | 12060 | 16.74981
17.5 | 0.05106866 | 11804 | 17.24779
18 | 0.05081367 | 11016 | 17.74665
18.5 | 0.05060392 | 10700 | 18.24765
19 | 0.05037526 | 9756 | 18.74616
19.5 | 0.05017685 | 9224 | 19.24436
20 | 0.04999535 | 8408 | 19.74275
20.5 | 0.04979009 | 7452 | 20.23495
21 | 0.04965629 | 7040 | 20.73669
21.5 | 0.04943436 | 5820 | 21.24199
22 | 0.04928654 | 4880 | 21.7372
22.5 | 0.04904303 | 3936 | 22.23025
23 | 0.04874739 | 2999 | 22.73344
23.5 | 0.04854311 | 2180 | 23.23696
24 | 0.04837329 | 1620 | 23.72792
24.5 | 0.04824208 | 1208 | 24.21513
25 | 0.04813587 | 942 | 24.73838
25.5 | 0.04811203 | 584 | 25.28237
26 | 0.04798223 | 284 | 25.76662
26.5 | 0.04796708 | 192 | 26.16873
27 | 0.04795962 | 104 | 26.67748
27.5 | 0.04796441 | 24 | 27.213
28 | 0.04753113 | 1 | 27.71281
x displacement (um) | Pore-pore probability
0 | 0.2283134
0.5 | 0.09515762
1 | 0.06615448
1.5 | 0.06293106
2 | 0.06393433
2.5 | 0.06184769
3 | 0.06127548
3.5 | 0.06114197
4 | 0.06085205
4.5 | 0.05963898
5 | 0.06019592
5.5 | 0.05932999
6 | 0.05869293
6.5 | 0.05804062
7 | 0.05797577
7.5 | 0.0576973
8 | 0.05766296
8.5 | 0.05724716
9 | 0.05660248
9.5 | 0.05669022
10 | 0.05636215
10.5 | 0.05584717
11 | 0.05570221
11.5 | 0.05525208
12 | 0.05621719
12.5 | 0.05563354
13 | 0.05580139
13.5 | 0.05617523
14 | 0.0559082
14.5 | 0.05529785
15 | 0.05530167
15.5 | 0.05516052
16 | 0.05541229
y displacement (um) | Pore-pore probability
0 | 0.2283134
0.5 | 0.09497833
1 | 0.06631088
1.5 | 0.0637207
2 | 0.06367493
2.5 | 0.06228638
3 | 0.06130981
3.5 | 0.06059265
4 | 0.06035614
4.5 | 0.05955887
5 | 0.0591507
5.5 | 0.05893707
6 | 0.05791092
6.5 | 0.05755615
7 | 0.05722046
7.5 | 0.05680847
8 | 0.05567932
8.5 | 0.05538177
9 | 0.05559921
9.5 | 0.05521393
10 | 0.05482101
10.5 | 0.05450058
11 | 0.05463791
11.5 | 0.0544281
12 | 0.05353546
12.5 | 0.05279922
13 | 0.05311584
13.5 | 0.0531311
14 | 0.05314255
14.5 | 0.05294418
15 | 0.05234146
15.5 | 0.05218887
16 | 0.05254364
z displacement (um) | Pore-pore probability
0 | 0.2283134
0.5 | 0.1017456
1 | 0.06821442
1.5 | 0.06243515
2 | 0.06475449
2.5 | 0.06278229
3 | 0.06220245
3.5 | 0.06151962
4 | 0.06035995
4.5 | 0.05971527
5 | 0.05903625
5.5 | 0.05882645
6 | 0.05846405
6.5 | 0.05857086
7 | 0.05781174
7.5 | 0.05696106
8 | 0.05685425
8.5 | 0.05648041
9 | 0.05665588
9.5 | 0.05603409
10 | 0.05564499
10.5 | 0.05569077
11 | 0.05564117
11.5 | 0.05537415
12 | 0.05547333
12.5 | 0.05495071
13 | 0.05455399
13.5 | 0.05437088
14 | 0.054245
14.5 | 0.05461502
15 | 0.05458832
15.5 | 0.0550766
16 | 0.05422974