## SpecificSurfaceArea
名称 / Name | 数值 / Value
输入结构 / Input Structure | 20260914_77
电解液相体积分数 / Electrolyte Volume Fraction | 0.3434753
颗粒相体积分数 / Particle Volume Fraction | 0.596714
CBD相体积分数 / CBD Volume Fraction | 0.05981064
固体体素数量 / Solid Voxel Count | 156425
总界面面积 (um^2) / Total Interfacial Area (um^2) | 61917.25
总固体体积 (um^3) / Total Solid Volume (um^3) | 19553.125
比表面积 (1/um) / Specific Surface Area (1/um) | 3.166617
总集群数量 / Total Cluster Count | 7
最大颗粒集群体积 (voxel) / Largest Particle Cluster Volume (voxel) | 156415
未知颗粒集群数量 / Unknown Particle Cluster Count | 6
未知颗粒集群总体积 (voxel) / Total Unknown Particle Cluster Volume (voxel) | 10
未知颗粒体积分数 / Unknown Particle Volume Fraction | 6.39284e-05
归一化平均团簇体积 / Normalized Average Cluster Volume | 1
电子连接度 / Electronic Connectivity | 0.9999361
电解液相连通率 / Electrolyte Connectivity | 0.996235
是否贯通 / Percolating | 是 / Yes
曲折度τ / Tortuosity τ | 1.070793
等效当量颗粒粒径 (um) / Equivalent Particle Diameter (um) | 17.47323
瓶颈度 beta / Constrictivity (x) | 1
瓶颈半径 r_min (um) | 0.5
孔体半径 r_max (um) | 0.5
瓶颈度状态 / Constrictivity Status | ok
侵入入口 / Intrusion Inlet | low
球心邻域 / Center Connectivity | 26
算法版本 / Method | edt_critical_radii_closed_dilation_v2
半径采样 / Radius Sampling | All positive EDT values
Radius (um) | CPSD (total volume fraction) | MIP (total volume fraction)
0 | 0.3434753 | 0.3423004
0.5 | 0.3434753 | 0.3423004
0.7071068 | 0.1710014 | 0.01580429
0.8660254 | 0.03056717 | 0.0006752014
1 | 0.01397324 | 0.0001068115
1.118034 | 0.005321503 | 0
1.5 | 0 | 0
弦长分布 / Chord Length
Status | ok
Method | periodic_voxel_runs_v1
Pore label | 0
Voxel size (um) | 0.5
Periodic axes | xyz
Sample count | 35036
Mean (um) | 1.284964
Population std (um) | 1.035296
Quantile method | inverse_empirical_cdf
Axis | x
Window-spanning lines | 0
Full pore line policy | one_period_censored
Quantile | Length (um)
0.05 | 0.5
0.1 | 0.5
0.15 | 0.5
0.2 | 0.5
0.25 | 0.5
0.3 | 0.5
0.35 | 0.5
0.4 | 1
0.45 | 1
0.5 | 1
0.55 | 1
0.6 | 1
0.65 | 1.5
0.7 | 1.5
0.75 | 1.5
0.8 | 2
0.85 | 2
0.9 | 2.5
0.95 | 3.5
Length (um) | Count | Probability mass | CDF
0.5 | 13885 | 0.3963067 | 0.3963067
1 | 8422 | 0.2403813 | 0.636688
1.5 | 4842 | 0.1382007 | 0.7748887
2 | 2977 | 0.08496975 | 0.8598584
2.5 | 1812 | 0.05171823 | 0.9115767
3 | 1161 | 0.03313734 | 0.944714
3.5 | 740 | 0.02112113 | 0.9658351
4 | 429 | 0.01224455 | 0.9780797
4.5 | 289 | 0.008248659 | 0.9863283
5 | 173 | 0.004937778 | 0.9912661
5.5 | 113 | 0.003225254 | 0.9944914
6 | 68 | 0.001940861 | 0.9964322
6.5 | 45 | 0.001284393 | 0.9977166
7 | 19 | 0.0005422993 | 0.9982589
7.5 | 27 | 0.0007706359 | 0.9990296
8 | 13 | 0.0003710469 | 0.9994006
8.5 | 9 | 0.0002568786 | 0.9996575
9 | 5 | 0.0001427104 | 0.9998002
9.5 | 1 | 2.854207e-05 | 0.9998287
10 | 4 | 0.0001141683 | 0.9999429
10.5 | 1 | 2.854207e-05 | 0.9999715
11 | 1 | 2.854207e-05 | 1
球接触分布 / Spherical Contact
Status | ok
Method | periodic_solid_to_pore_edt_v1
Pore label | 0
Voxel size (um) | 0.5
Periodic axes | xyz
Sample count | 172104
Mean (um) | 0.7057782
Population std (um) | 0.4170684
Quantile method | inverse_empirical_cdf
Distance direction | solid_to_pore
Distance convention | voxel_center_to_voxel_center
Quantile | Length (um)
0.05 | 0.5
0.1 | 0.5
0.15 | 0.5
0.2 | 0.5
0.25 | 0.5
0.3 | 0.5
0.35 | 0.5
0.4 | 0.5
0.45 | 0.5
0.5 | 0.5
0.55 | 0.5
0.6 | 0.5
0.65 | 0.7071068
0.7 | 0.7071068
0.75 | 0.7071068
0.8 | 0.7071068
0.85 | 0.8660254
0.9 | 1.224745
0.95 | 1.658312
Length (um) | Count | Probability mass | CDF
0.5 | 110688 | 0.643146 | 0.643146
0.7071068 | 31738 | 0.1844118 | 0.8275578
0.8660254 | 4011 | 0.02330568 | 0.8508634
1 | 2776 | 0.01612978 | 0.8669932
1.118034 | 4903 | 0.02848859 | 0.8954818
1.224745 | 2646 | 0.01537442 | 0.9108562
1.414214 | 1236 | 0.007181704 | 0.9180379
1.5 | 2830 | 0.01644355 | 0.9344815
1.581139 | 1801 | 0.0104646 | 0.9449461
1.658312 | 1174 | 0.006821457 | 0.9517675
1.732051 | 321 | 0.001865151 | 0.9536327
1.802776 | 1000 | 0.00581044 | 0.9594431
1.870829 | 1432 | 0.00832055 | 0.9677637
2 | 461 | 0.002678613 | 0.9704423
2.061553 | 1234 | 0.007170083 | 0.9776124
2.12132 | 644 | 0.003741923 | 0.9813543
2.179449 | 332 | 0.001929066 | 0.9832834
2.236068 | 311 | 0.001807047 | 0.9850904
2.291288 | 477 | 0.00277158 | 0.987862
2.345208 | 221 | 0.001284107 | 0.9891461
2.44949 | 200 | 0.001162088 | 0.9903082
2.5 | 306 | 0.001777995 | 0.9920862
2.54951 | 408 | 0.00237066 | 0.9944568
2.598076 | 145 | 0.0008425138 | 0.9952994
2.692582 | 219 | 0.001272486 | 0.9965718
2.738613 | 130 | 0.0007553572 | 0.9973272
2.828427 | 26 | 0.0001510714 | 0.9974783
2.872281 | 78 | 0.0004532143 | 0.9979315
2.915476 | 55 | 0.0003195742 | 0.9982511
2.95804 | 53 | 0.0003079533 | 0.998559
3 | 36 | 0.0002091758 | 0.9987682
3.041381 | 43 | 0.0002498489 | 0.999018
3.082207 | 49 | 0.0002847116 | 0.9993027
3.162278 | 17 | 9.877748e-05 | 0.9994015
3.201562 | 31 | 0.0001801236 | 0.9995816
3.24037 | 10 | 5.81044e-05 | 0.9996398
3.278719 | 6 | 3.486264e-05 | 0.9996746
3.316625 | 9 | 5.229396e-05 | 0.9997269
3.354102 | 7 | 4.067308e-05 | 0.9997676
3.391165 | 9 | 5.229396e-05 | 0.9998199
3.5 | 11 | 6.391484e-05 | 0.9998838
3.535534 | 10 | 5.81044e-05 | 0.9999419
3.570714 | 3 | 1.743132e-05 | 0.9999593
3.605551 | 1 | 5.81044e-06 | 0.9999651
3.640055 | 1 | 5.81044e-06 | 0.9999709
3.674235 | 3 | 1.743132e-05 | 0.9999884
3.774917 | 1 | 5.81044e-06 | 0.9999942
3.937004 | 1 | 5.81044e-06 | 1
两点相关函数 / Two-Point Correlation
Status | ok
Method | periodic_fft_radial_shells_v1
Pore label | 0
Porosity | 0.3434753
Voxel size (um) | 0.5
Periodic axes | xyz
Radial bins | bin_0_origin_only; bin_k: (k-1)*h < distance <= k*h
Normalization | joint_probability; C(0)=porosity
Radius upper edge (um) | Pore-pore probability | Displacement count | Mean distance (um)
0 | 0.3434753 | 1 | 0
0.5 | 0.2047106 | 6 | 0.5
1 | 0.1606419 | 26 | 0.8235956
1.5 | 0.1360963 | 90 | 1.313303
2 | 0.1348664 | 134 | 1.766191
2.5 | 0.1352636 | 258 | 2.253291
3 | 0.1336341 | 410 | 2.770151
3.5 | 0.1325629 | 494 | 3.265115
4 | 0.1317061 | 690 | 3.741377
4.5 | 0.1308387 | 962 | 4.254797
5 | 0.1298915 | 1098 | 4.759989
5.5 | 0.1289428 | 1406 | 5.252971
6 | 0.1280544 | 1578 | 5.743306
6.5 | 0.1273611 | 2018 | 6.243088
7 | 0.1266015 | 2342 | 6.754523
7.5 | 0.1257409 | 2634 | 7.258808
8 | 0.1250066 | 2930 | 7.74816
8.5 | 0.1243441 | 3402 | 8.24276
9 | 0.1236332 | 3926 | 8.747226
9.5 | 0.1229274 | 4266 | 9.248753
10 | 0.1222686 | 4730 | 9.745648
10.5 | 0.1216404 | 5510 | 10.25421
11 | 0.1210409 | 5562 | 10.75425
11.5 | 0.1204565 | 6410 | 11.24499
12 | 0.1199249 | 6894 | 11.74507
12.5 | 0.1194325 | 7490 | 12.24414
13 | 0.1189898 | 8258 | 12.74442
13.5 | 0.1185521 | 8994 | 13.25285
14 | 0.118112 | 9446 | 13.75428
14.5 | 0.1177536 | 9978 | 14.2483
15 | 0.1174182 | 11138 | 14.74781
15.5 | 0.117114 | 11406 | 15.24523
16 | 0.1168461 | 12575 | 15.74338
16.5 | 0.1165949 | 12848 | 16.24802
17 | 0.1162939 | 12060 | 16.74981
17.5 | 0.1159845 | 11804 | 17.24779
18 | 0.1157073 | 11016 | 17.74665
18.5 | 0.1154536 | 10700 | 18.24765
19 | 0.1152834 | 9756 | 18.74616
19.5 | 0.1151893 | 9224 | 19.24436
20 | 0.1150411 | 8408 | 19.74275
20.5 | 0.1149509 | 7452 | 20.23495
21 | 0.1148496 | 7040 | 20.73669
21.5 | 0.1147941 | 5820 | 21.24199
22 | 0.1147469 | 4880 | 21.7372
22.5 | 0.1147255 | 3936 | 22.23025
23 | 0.1147121 | 2999 | 22.73344
23.5 | 0.1146566 | 2180 | 23.23696
24 | 0.1146014 | 1620 | 23.72792
24.5 | 0.1145972 | 1208 | 24.21513
25 | 0.1146138 | 942 | 24.73838
25.5 | 0.1145189 | 584 | 25.28237
26 | 0.1146036 | 284 | 25.76662
26.5 | 0.1145604 | 192 | 26.16873
27 | 0.1145507 | 104 | 26.67748
27.5 | 0.1143967 | 24 | 27.213
28 | 0.1147003 | 1 | 27.71281
x displacement (um) | Pore-pore probability
0 | 0.3434753
0.5 | 0.2098236
1 | 0.1454697
1.5 | 0.1334152
2 | 0.137188
2.5 | 0.1350403
3 | 0.1335297
3.5 | 0.1331482
4 | 0.1321487
4.5 | 0.1308212
5 | 0.1308479
5.5 | 0.1301231
6 | 0.1287498
6.5 | 0.1275063
7 | 0.1274643
7.5 | 0.1268883
8 | 0.1260948
8.5 | 0.1247978
9 | 0.1237526
9.5 | 0.1227646
10 | 0.1232147
10.5 | 0.1219559
11 | 0.1216965
11.5 | 0.1220093
12 | 0.1217575
12.5 | 0.1210098
13 | 0.1200218
13.5 | 0.119140625
14 | 0.118454
14.5 | 0.1174278
15 | 0.1171265
15.5 | 0.1179771
16 | 0.1184082
y displacement (um) | Pore-pore probability
0 | 0.3434753
0.5 | 0.198246
1 | 0.142868
1.5 | 0.1345139
2 | 0.1378288
2.5 | 0.135006
3 | 0.1335068
3.5 | 0.1318703
4 | 0.1311264
4.5 | 0.1306076
5 | 0.1304626
5.5 | 0.1293411
6 | 0.1284866
6.5 | 0.1270828
7 | 0.1266441
7.5 | 0.1258698
8 | 0.1245384
8.5 | 0.124382
9 | 0.1232719
9.5 | 0.1221581
10 | 0.1219177
10.5 | 0.1213608
11 | 0.1211929
11.5 | 0.1204376
12 | 0.1190491
12.5 | 0.1179657
13 | 0.1178932
13.5 | 0.1177368
14 | 0.1164246
14.5 | 0.1153069
15 | 0.1153603
15.5 | 0.1152992
16 | 0.1150208
z displacement (um) | Pore-pore probability
0 | 0.3434753
0.5 | 0.2060623
1 | 0.1443558
1.5 | 0.1334381
2 | 0.1372643
2.5 | 0.1352615
3 | 0.1349335
3.5 | 0.1339417
4 | 0.134243
4.5 | 0.1325912
5 | 0.1315308
5.5 | 0.1310654
6 | 0.1297989
6.5 | 0.1288033
7 | 0.1279755
7.5 | 0.1270676
8 | 0.1270142
8.5 | 0.1266174
9 | 0.1257515
9.5 | 0.1249847
10 | 0.1240387
10.5 | 0.1228065
11 | 0.1226883
11.5 | 0.1223488
12 | 0.1218224
12.5 | 0.1208496
13 | 0.1201668
13.5 | 0.1201591
14 | 0.1205673
14.5 | 0.1207199
15 | 0.1203079
15.5 | 0.1199532
16 | 0.1193008