## SpecificSurfaceArea
名称 / Name | 数值 / Value
输入结构 / Input Structure | 20260914_81
电解液相体积分数 / Electrolyte Volume Fraction | 0.280838
颗粒相体积分数 / Particle Volume Fraction | 0.6540794
CBD相体积分数 / CBD Volume Fraction | 0.06508255
固体体素数量 / Solid Voxel Count | 171463
总界面面积 (um^2) / Total Interfacial Area (um^2) | 59096
总固体体积 (um^3) / Total Solid Volume (um^3) | 21432.875
比表面积 (1/um) / Specific Surface Area (1/um) | 2.75726
总集群数量 / Total Cluster Count | 1
最大颗粒集群体积 (voxel) / Largest Particle Cluster Volume (voxel) | 171463
未知颗粒集群数量 / Unknown Particle Cluster Count | 0
未知颗粒集群总体积 (voxel) / Total Unknown Particle Cluster Volume (voxel) | 0
未知颗粒体积分数 / Unknown Particle Volume Fraction | 0
归一化平均团簇体积 / Normalized Average Cluster Volume | 1
电子连接度 / Electronic Connectivity | 1
电解液相连通率 / Electrolyte Connectivity | 0.990451
是否贯通 / Percolating | 是 / Yes
曲折度τ / Tortuosity τ | 1.100608
等效当量颗粒粒径 (um) / Equivalent Particle Diameter (um) | 34.4636
瓶颈度 beta / Constrictivity (x) | 1
瓶颈半径 r_min (um) | 0.5
孔体半径 r_max (um) | 0.5
瓶颈度状态 / Constrictivity Status | ok
侵入入口 / Intrusion Inlet | low
球心邻域 / Center Connectivity | 26
算法版本 / Method | edt_critical_radii_closed_dilation_v2
半径采样 / Radius Sampling | All positive EDT values
Radius (um) | CPSD (total volume fraction) | MIP (total volume fraction)
0 | 0.280838 | 0.27911
0.5 | 0.280838 | 0.27911
0.7071068 | 0.09588242 | 0.001995087
0.8660254 | 0.002269745 | 6.866455e-05
1 | 0.0002326965 | 7.247925e-05
1.5 | 0 | 0
弦长分布 / Chord Length
Status | ok
Method | periodic_voxel_runs_v1
Pore label | 0
Voxel size (um) | 0.5
Periodic axes | xyz
Sample count | 35639
Mean (um) | 1.032857
Population std (um) | 0.7536126
Quantile method | inverse_empirical_cdf
Axis | x
Window-spanning lines | 0
Full pore line policy | one_period_censored
Quantile | Length (um)
0.05 | 0.5
0.1 | 0.5
0.15 | 0.5
0.2 | 0.5
0.25 | 0.5
0.3 | 0.5
0.35 | 0.5
0.4 | 0.5
0.45 | 0.5
0.5 | 1
0.55 | 1
0.6 | 1
0.65 | 1
0.7 | 1
0.75 | 1.5
0.8 | 1.5
0.85 | 1.5
0.9 | 2
0.95 | 2.5
Length (um) | Count | Probability mass | CDF
0.5 | 17436 | 0.4892393 | 0.4892393
1 | 8797 | 0.2468363 | 0.7360756
1.5 | 4487 | 0.1259014 | 0.861977
2 | 2338 | 0.06560229 | 0.9275793
2.5 | 1272 | 0.03569124 | 0.9632706
3 | 583 | 0.01635848 | 0.9796291
3.5 | 325 | 0.009119223 | 0.9887483
4 | 181 | 0.005078706 | 0.993827
4.5 | 117 | 0.00328292 | 0.9971099
5 | 43 | 0.001206543 | 0.9983165
5.5 | 32 | 0.0008978928 | 0.9992143
6 | 11 | 0.0003086506 | 0.999523
6.5 | 11 | 0.0003086506 | 0.9998316
7 | 5 | 0.0001402957 | 0.9999719
8 | 1 | 2.805915e-05 | 1
球接触分布 / Spherical Contact
Status | ok
Method | periodic_solid_to_pore_edt_v1
Pore label | 0
Voxel size (um) | 0.5
Periodic axes | xyz
Sample count | 188524
Mean (um) | 0.733548
Population std (um) | 0.4216763
Quantile method | inverse_empirical_cdf
Distance direction | solid_to_pore
Distance convention | voxel_center_to_voxel_center
Quantile | Length (um)
0.05 | 0.5
0.1 | 0.5
0.15 | 0.5
0.2 | 0.5
0.25 | 0.5
0.3 | 0.5
0.35 | 0.5
0.4 | 0.5
0.45 | 0.5
0.5 | 0.5
0.55 | 0.5
0.6 | 0.7071068
0.65 | 0.7071068
0.7 | 0.7071068
0.75 | 0.7071068
0.8 | 0.8660254
0.85 | 1
0.9 | 1.224745
0.95 | 1.658312
Length (um) | Count | Probability mass | CDF
0.5 | 108890 | 0.5775922 | 0.5775922
0.7071068 | 39866 | 0.2114638 | 0.789056
0.8660254 | 7568 | 0.04014343 | 0.8291995
1 | 3993 | 0.02118033 | 0.8503798
1.118034 | 6608 | 0.03505124 | 0.885431
1.224745 | 3700 | 0.01962615 | 0.9050572
1.414214 | 1657 | 0.008789332 | 0.9138465
1.5 | 3331 | 0.01766884 | 0.9315154
1.581139 | 2013 | 0.01067769 | 0.942193
1.658312 | 1483 | 0.007866372 | 0.9500594
1.732051 | 441 | 0.002339225 | 0.9523986
1.802776 | 1182 | 0.006269759 | 0.9586684
1.870829 | 1745 | 0.009256116 | 0.9679245
2 | 293 | 0.001554179 | 0.9694787
2.061553 | 1386 | 0.007351849 | 0.9768305
2.12132 | 734 | 0.003893403 | 0.9807239
2.179449 | 375 | 0.001989137 | 0.9827131
2.236068 | 369 | 0.00195731 | 0.9846704
2.291288 | 593 | 0.003145488 | 0.9878159
2.345208 | 248 | 0.001315482 | 0.9891314
2.44949 | 229 | 0.001214699 | 0.9903461
2.5 | 276 | 0.001464005 | 0.9918101
2.54951 | 499 | 0.002646878 | 0.9944569
2.598076 | 166 | 0.0008805245 | 0.9953375
2.692582 | 291 | 0.00154357 | 0.996881
2.738613 | 142 | 0.0007532197 | 0.9976343
2.828427 | 31 | 0.0001644353 | 0.9977987
2.872281 | 109 | 0.0005781757 | 0.9983769
2.915476 | 77 | 0.0004084361 | 0.9987853
2.95804 | 45 | 0.0002386964 | 0.999024
3 | 25 | 0.0001326091 | 0.9991566
3.041381 | 26 | 0.0001379135 | 0.9992945
3.082207 | 50 | 0.0002652182 | 0.9995597
3.162278 | 14 | 7.42611e-05 | 0.999634
3.201562 | 30 | 0.0001591309 | 0.9997931
3.24037 | 11 | 5.834801e-05 | 0.9998515
3.278719 | 3 | 1.591309e-05 | 0.9998674
3.316625 | 3 | 1.591309e-05 | 0.9998833
3.354102 | 5 | 2.652182e-05 | 0.9999098
3.391165 | 3 | 1.591309e-05 | 0.9999257
3.464102 | 1 | 5.304364e-06 | 0.999931
3.5 | 2 | 1.060873e-05 | 0.9999417
3.535534 | 6 | 3.182619e-05 | 0.9999735
3.570714 | 1 | 5.304364e-06 | 0.9999788
3.605551 | 1 | 5.304364e-06 | 0.9999841
3.640055 | 2 | 1.060873e-05 | 0.9999947
3.674235 | 1 | 5.304364e-06 | 1
两点相关函数 / Two-Point Correlation
Status | ok
Method | periodic_fft_radial_shells_v1
Pore label | 0
Porosity | 0.280838
Voxel size (um) | 0.5
Periodic axes | xyz
Radial bins | bin_0_origin_only; bin_k: (k-1)*h < distance <= k*h
Normalization | joint_probability; C(0)=porosity
Radius upper edge (um) | Pore-pore probability | Displacement count | Mean distance (um)
0 | 0.280838 | 1 | 0
0.5 | 0.1534513 | 6 | 0.5
1 | 0.1132974 | 26 | 0.8235956
1.5 | 0.09097231 | 90 | 1.313303
2 | 0.09032543 | 134 | 1.766191
2.5 | 0.09225964 | 258 | 2.253291
3 | 0.09157341 | 410 | 2.770151
3.5 | 0.09079267 | 494 | 3.265115
4 | 0.09018776 | 690 | 3.741377
4.5 | 0.089527 | 962 | 4.254797
5 | 0.08890347 | 1098 | 4.759989
5.5 | 0.08825894 | 1406 | 5.252971
6 | 0.08761648 | 1578 | 5.743306
6.5 | 0.08704491 | 2018 | 6.243088
7 | 0.08645575 | 2342 | 6.754523
7.5 | 0.0858757 | 2634 | 7.258808
8 | 0.08524575 | 2930 | 7.74816
8.5 | 0.08463384 | 3402 | 8.24276
9 | 0.08411143 | 3926 | 8.747226
9.5 | 0.08360391 | 4266 | 9.248753
10 | 0.08309434 | 4730 | 9.745648
10.5 | 0.08257463 | 5510 | 10.25421
11 | 0.08208608 | 5562 | 10.75425
11.5 | 0.08159978 | 6410 | 11.24499
12 | 0.08114538 | 6894 | 11.74507
12.5 | 0.0807238 | 7490 | 12.24414
13 | 0.08034398 | 8258 | 12.74442
13.5 | 0.07993911 | 8994 | 13.25285
14 | 0.07950158 | 9446 | 13.75428
14.5 | 0.07915983 | 9978 | 14.2483
15 | 0.07886374 | 11138 | 14.74781
15.5 | 0.07859169 | 11406 | 15.24523
16 | 0.07829692 | 12575 | 15.74338
16.5 | 0.07795327 | 12848 | 16.24802
17 | 0.07753103 | 12060 | 16.74981
17.5 | 0.07715607 | 11804 | 17.24779
18 | 0.07678798 | 11016 | 17.74665
18.5 | 0.0764947 | 10700 | 18.24765
19 | 0.07620443 | 9756 | 18.74616
19.5 | 0.07591542 | 9224 | 19.24436
20 | 0.07565847 | 8408 | 19.74275
20.5 | 0.07542783 | 7452 | 20.23495
21 | 0.07525385 | 7040 | 20.73669
21.5 | 0.07501632 | 5820 | 21.24199
22 | 0.07483776 | 4880 | 21.7372
22.5 | 0.07466503 | 3936 | 22.23025
23 | 0.07452056 | 2999 | 22.73344
23.5 | 0.07441707 | 2180 | 23.23696
24 | 0.07429034 | 1620 | 23.72792
24.5 | 0.07423045 | 1208 | 24.21513
25 | 0.07428049 | 942 | 24.73838
25.5 | 0.07433374 | 584 | 25.28237
26 | 0.07425526 | 284 | 25.76662
26.5 | 0.07411782 | 192 | 26.16873
27 | 0.07401298 | 104 | 26.67748
27.5 | 0.074145 | 24 | 27.213
28 | 0.07363892 | 1 | 27.71281
x displacement (um) | Pore-pore probability
0 | 0.280838
0.5 | 0.144886
1 | 0.09392548
1.5 | 0.08940125
2 | 0.09564972
2.5 | 0.09258652
3 | 0.09179306
3.5 | 0.09122086
4 | 0.09107208
4.5 | 0.09036255
5 | 0.09058762
5.5 | 0.09067154
6 | 0.08947754
6.5 | 0.08883286
7 | 0.09046555
7.5 | 0.09065628
8 | 0.08938599
8.5 | 0.08832932
9 | 0.08823776
9.5 | 0.08813477
10 | 0.08838654
10.5 | 0.08748627
11 | 0.08718109
11.5 | 0.08716965
12 | 0.08654785
12.5 | 0.08724976
13 | 0.08773804
13.5 | 0.08720016
14 | 0.08731079
14.5 | 0.08693695
15 | 0.08574677
15.5 | 0.08605957
16 | 0.08578491
y displacement (um) | Pore-pore probability
0 | 0.280838
0.5 | 0.1664085
1 | 0.1076546
1.5 | 0.08895493
2 | 0.08914185
2.5 | 0.09115219
3 | 0.09143829
3.5 | 0.08924866
4 | 0.08857727
4.5 | 0.0878334
5 | 0.0872879
5.5 | 0.08632278
6 | 0.08560944
6.5 | 0.08481216
7 | 0.08403397
7.5 | 0.08330154
8 | 0.08304214
8.5 | 0.08237457
9 | 0.08163071
9.5 | 0.08054733
10 | 0.07953644
10.5 | 0.07893753
11 | 0.07812119
11.5 | 0.07805634
12 | 0.07745361
12.5 | 0.07686996
13 | 0.07665634
13.5 | 0.07658768
14 | 0.07666397
14.5 | 0.07609177
15 | 0.07518005
15.5 | 0.07500076
16 | 0.07444763
z displacement (um) | Pore-pore probability
0 | 0.280838
0.5 | 0.1490593
1 | 0.09458542
1.5 | 0.08701706
2 | 0.09399033
2.5 | 0.09249878
3 | 0.09220505
3.5 | 0.09150314
4 | 0.09033203125
4.5 | 0.08942413
5 | 0.08935165
5.5 | 0.08839798
6 | 0.08751678
6.5 | 0.08699417
7 | 0.08748245
7.5 | 0.08652496
8 | 0.08574295
8.5 | 0.08511353
9 | 0.0851326
9.5 | 0.08464432
10 | 0.08352661
10.5 | 0.08261871
11 | 0.08259201
11.5 | 0.08226395
12 | 0.08128357
12.5 | 0.08134079
13 | 0.08104324
13.5 | 0.0814743
14 | 0.08118057
14.5 | 0.08135605
15 | 0.08137131
15.5 | 0.08186722
16 | 0.08220673