## SpecificSurfaceArea
名称 / Name | 数值 / Value
输入结构 / Input Structure | 20260914_82
电解液相体积分数 / Electrolyte Volume Fraction | 0.3242111
颗粒相体积分数 / Particle Volume Fraction | 0.6236839
CBD相体积分数 / CBD Volume Fraction | 0.05210495
固体体素数量 / Solid Voxel Count | 163495
总界面面积 (um^2) / Total Interfacial Area (um^2) | 73593.75
总固体体积 (um^3) / Total Solid Volume (um^3) | 20436.875
比表面积 (1/um) / Specific Surface Area (1/um) | 3.601028
总集群数量 / Total Cluster Count | 2
最大颗粒集群体积 (voxel) / Largest Particle Cluster Volume (voxel) | 163494
未知颗粒集群数量 / Unknown Particle Cluster Count | 1
未知颗粒集群总体积 (voxel) / Total Unknown Particle Cluster Volume (voxel) | 1
未知颗粒体积分数 / Unknown Particle Volume Fraction | 6.116395e-06
归一化平均团簇体积 / Normalized Average Cluster Volume | 1
电子连接度 / Electronic Connectivity | 0.9999939
电解液相连通率 / Electrolyte Connectivity | 0.9919755
是否贯通 / Percolating | 是 / Yes
曲折度τ / Tortuosity τ | 1.102138
等效当量颗粒粒径 (um) / Equivalent Particle Diameter (um) | 26.92332
瓶颈度 beta / Constrictivity (x) | 1
瓶颈半径 r_min (um) | 0.5
孔体半径 r_max (um) | 0.5
瓶颈度状态 / Constrictivity Status | ok
侵入入口 / Intrusion Inlet | low
球心邻域 / Center Connectivity | 26
算法版本 / Method | edt_critical_radii_closed_dilation_v2
半径采样 / Radius Sampling | All positive EDT values
Radius (um) | CPSD (total volume fraction) | MIP (total volume fraction)
0 | 0.3242111 | 0.3221321
0.5 | 0.3242111 | 0.3221321
0.7071068 | 0.0870018 | 0.00227356
0.8660254 | 0.003055573 | 0
1 | 0.0004615784 | 0
1.118034 | 0.0002708435 | 0
1.5 | 0 | 0
弦长分布 / Chord Length
Status | ok
Method | periodic_voxel_runs_v1
Pore label | 0
Voxel size (um) | 0.5
Periodic axes | xyz
Sample count | 42091
Mean (um) | 1.009598
Population std (um) | 0.734046
Quantile method | inverse_empirical_cdf
Axis | x
Window-spanning lines | 0
Full pore line policy | one_period_censored
Quantile | Length (um)
0.05 | 0.5
0.1 | 0.5
0.15 | 0.5
0.2 | 0.5
0.25 | 0.5
0.3 | 0.5
0.35 | 0.5
0.4 | 0.5
0.45 | 0.5
0.5 | 0.5
0.55 | 1
0.6 | 1
0.65 | 1
0.7 | 1
0.75 | 1.5
0.8 | 1.5
0.85 | 1.5
0.9 | 2
0.95 | 2.5
Length (um) | Count | Probability mass | CDF
0.5 | 21088 | 0.5010097 | 0.5010097
1 | 10435 | 0.2479152 | 0.7489249
1.5 | 5131 | 0.1219025 | 0.8708275
2 | 2639 | 0.06269749 | 0.933525
2.5 | 1350 | 0.03207336 | 0.9655983
3 | 675 | 0.01603668 | 0.981635
3.5 | 385 | 0.009146848 | 0.9907819
4 | 164 | 0.00389632 | 0.9946782
4.5 | 100 | 0.002375805 | 0.997054
5 | 61 | 0.001449241 | 0.9985032
5.5 | 31 | 0.0007364995 | 0.9992397
6 | 13 | 0.0003088546 | 0.9995486
6.5 | 9 | 0.0002138224 | 0.9997624
7 | 5 | 0.0001187902 | 0.9998812
7.5 | 3 | 7.127414e-05 | 0.9999525
8.5 | 1 | 2.375805e-05 | 0.9999762
10 | 1 | 2.375805e-05 | 1
球接触分布 / Spherical Contact
Status | ok
Method | periodic_solid_to_pore_edt_v1
Pore label | 0
Voxel size (um) | 0.5
Periodic axes | xyz
Sample count | 177154
Mean (um) | 0.6264357
Population std (um) | 0.2642965
Quantile method | inverse_empirical_cdf
Distance direction | solid_to_pore
Distance convention | voxel_center_to_voxel_center
Quantile | Length (um)
0.05 | 0.5
0.1 | 0.5
0.15 | 0.5
0.2 | 0.5
0.25 | 0.5
0.3 | 0.5
0.35 | 0.5
0.4 | 0.5
0.45 | 0.5
0.5 | 0.5
0.55 | 0.5
0.6 | 0.5
0.65 | 0.5
0.7 | 0.5
0.75 | 0.7071068
0.8 | 0.7071068
0.85 | 0.7071068
0.9 | 1
0.95 | 1.224745
Length (um) | Count | Probability mass | CDF
0.5 | 124023 | 0.7000858 | 0.7000858
0.7071068 | 31686 | 0.1788613 | 0.8789471
0.8660254 | 3690 | 0.02082933 | 0.8997765
1 | 2613 | 0.01474988 | 0.9145263
1.118034 | 5469 | 0.03087145 | 0.9453978
1.224745 | 2891 | 0.01631913 | 0.9617169
1.414214 | 1112 | 0.006277025 | 0.9679939
1.5 | 2092 | 0.01180893 | 0.9798029
1.581139 | 1057 | 0.00596656 | 0.9857694
1.658312 | 689 | 0.003889271 | 0.9896587
1.732051 | 166 | 0.0009370378 | 0.9905958
1.802776 | 429 | 0.002421622 | 0.9930174
1.870829 | 544 | 0.003070775 | 0.9960881
2 | 76 | 0.0004290053 | 0.9965172
2.061553 | 285 | 0.00160877 | 0.9981259
2.12132 | 110 | 0.0006209287 | 0.9987469
2.179449 | 49 | 0.0002765955 | 0.9990234
2.236068 | 33 | 0.0001862786 | 0.9992097
2.291288 | 54 | 0.0003048195 | 0.9995145
2.345208 | 13 | 7.338248e-05 | 0.9995879
2.44949 | 18 | 0.0001016065 | 0.9996895
2.5 | 25 | 0.0001411202 | 0.9998307
2.54951 | 22 | 0.0001241857 | 0.9999548
2.598076 | 2 | 1.128961e-05 | 0.9999661
2.692582 | 6 | 3.386884e-05 | 1
两点相关函数 / Two-Point Correlation
Status | ok
Method | periodic_fft_radial_shells_v1
Pore label | 0
Porosity | 0.3242111
Voxel size (um) | 0.5
Periodic axes | xyz
Radial bins | bin_0_origin_only; bin_k: (k-1)*h < distance <= k*h
Normalization | joint_probability; C(0)=porosity
Radius upper edge (um) | Pore-pore probability | Displacement count | Mean distance (um)
0 | 0.3242111 | 1 | 0
0.5 | 0.1568769 | 6 | 0.5
1 | 0.1283631 | 26 | 0.8235956
1.5 | 0.1168486 | 90 | 1.313303
2 | 0.1182449 | 134 | 1.766191
2.5 | 0.1168699 | 258 | 2.253291
3 | 0.1160179 | 410 | 2.770151
3.5 | 0.1153711 | 494 | 3.265115
4 | 0.1145987 | 690 | 3.741377
4.5 | 0.1139478 | 962 | 4.254797
5 | 0.1133664 | 1098 | 4.759989
5.5 | 0.112755 | 1406 | 5.252971
6 | 0.1120923 | 1578 | 5.743306
6.5 | 0.1115327 | 2018 | 6.243088
7 | 0.1109937 | 2342 | 6.754523
7.5 | 0.1104699 | 2634 | 7.258808
8 | 0.1099584 | 2930 | 7.74816
8.5 | 0.1094602 | 3402 | 8.24276
9 | 0.1089962 | 3926 | 8.747226
9.5 | 0.1085313 | 4266 | 9.248753
10 | 0.1081065 | 4730 | 9.745648
10.5 | 0.1076432 | 5510 | 10.25421
11 | 0.1072589 | 5562 | 10.75425
11.5 | 0.1068877 | 6410 | 11.24499
12 | 0.1065275 | 6894 | 11.74507
12.5 | 0.1061966 | 7490 | 12.24414
13 | 0.1058732 | 8258 | 12.74442
13.5 | 0.1055762 | 8994 | 13.25285
14 | 0.1053019 | 9446 | 13.75428
14.5 | 0.1050605 | 9978 | 14.2483
15 | 0.1048266 | 11138 | 14.74781
15.5 | 0.1046159 | 11406 | 15.24523
16 | 0.1044288 | 12575 | 15.74338
16.5 | 0.1042224 | 12848 | 16.24802
17 | 0.1039724 | 12060 | 16.74981
17.5 | 0.103769 | 11804 | 17.24779
18 | 0.1035745 | 11016 | 17.74665
18.5 | 0.103416 | 10700 | 18.24765
19 | 0.1032727 | 9756 | 18.74616
19.5 | 0.1031305 | 9224 | 19.24436
20 | 0.103018 | 8408 | 19.74275
20.5 | 0.1029242 | 7452 | 20.23495
21 | 0.1028353 | 7040 | 20.73669
21.5 | 0.1027252 | 5820 | 21.24199
22 | 0.1026714 | 4880 | 21.7372
22.5 | 0.1025955 | 3936 | 22.23025
23 | 0.1024714 | 2999 | 22.73344
23.5 | 0.102412 | 2180 | 23.23696
24 | 0.1023472 | 1620 | 23.72792
24.5 | 0.1023534 | 1208 | 24.21513
25 | 0.1023415 | 942 | 24.73838
25.5 | 0.1023686 | 584 | 25.28237
26 | 0.1023844 | 284 | 25.76662
26.5 | 0.1023754 | 192 | 26.16873
27 | 0.1022348 | 104 | 26.67748
27.5 | 0.1023245 | 24 | 27.213
28 | 0.1029968 | 1 | 27.71281
x displacement (um) | Pore-pore probability
0 | 0.3242111
0.5 | 0.1636467
1 | 0.1221581
1.5 | 0.1157913
2 | 0.1181793
2.5 | 0.1166763
3 | 0.1161346
3.5 | 0.115097
4 | 0.1148758
4.5 | 0.1147308
5 | 0.1140404
5.5 | 0.1123199
6 | 0.1121025
6.5 | 0.1117363
7 | 0.1108398
7.5 | 0.1108017
8 | 0.1100082
8.5 | 0.109951
9 | 0.1090546
9.5 | 0.1084023
10 | 0.107193
10.5 | 0.1070824
11 | 0.1077309
11.5 | 0.1064453125
12 | 0.1060219
12.5 | 0.1045418
13 | 0.1052094
13.5 | 0.1049347
14 | 0.1046791
14.5 | 0.1047478
15 | 0.1046638
15.5 | 0.1043854
16 | 0.1053314
y displacement (um) | Pore-pore probability
0 | 0.3242111
0.5 | 0.1461639
1 | 0.1257362
1.5 | 0.1176796
2 | 0.1174431
2.5 | 0.116272
3 | 0.1154366
3.5 | 0.1148148
4 | 0.11409
4.5 | 0.1126213
5 | 0.1116447
5.5 | 0.1116829
6 | 0.1114464
6.5 | 0.1102791
7 | 0.1094704
7.5 | 0.1093941
8 | 0.1091957
8.5 | 0.1089401
9 | 0.1082115
9.5 | 0.1084023
10 | 0.1064606
10.5 | 0.106945
11 | 0.105957
11.5 | 0.1064873
12 | 0.1058083
12.5 | 0.1056442
13 | 0.1050453
13.5 | 0.1052666
14 | 0.1049423
14.5 | 0.1048927
15 | 0.1052742
15.5 | 0.1046066
16 | 0.1047592
z displacement (um) | Pore-pore probability
0 | 0.3242111
0.5 | 0.16082
1 | 0.1240158
1.5 | 0.1167641
2 | 0.1185722
2.5 | 0.1171227
3 | 0.1171417
3.5 | 0.1155624
4 | 0.1155586
4.5 | 0.1149101
5 | 0.114254
5.5 | 0.1134796
6 | 0.1133308
6.5 | 0.1133499
7 | 0.1129074
7.5 | 0.1120186
8 | 0.1117554
8.5 | 0.1106758
9 | 0.1110039
9.5 | 0.1111336
10 | 0.1110878
10.5 | 0.1100731
11 | 0.1098251
11.5 | 0.1093788
12 | 0.1099701
12.5 | 0.1096001
13 | 0.1088676
13.5 | 0.1091309
14 | 0.1092224
14.5 | 0.107872
15 | 0.1084251
15.5 | 0.1090698
16 | 0.1087875