## SpecificSurfaceArea
名称 / Name | 数值 / Value
输入结构 / Input Structure | 20260914_95
电解液相体积分数 / Electrolyte Volume Fraction | 0.3204651
颗粒相体积分数 / Particle Volume Fraction | 0.6028366
CBD相体积分数 / CBD Volume Fraction | 0.0766983
固体体素数量 / Solid Voxel Count | 158030
总界面面积 (um^2) / Total Interfacial Area (um^2) | 66979.75
总固体体积 (um^3) / Total Solid Volume (um^3) | 19753.75
比表面积 (1/um) / Specific Surface Area (1/um) | 3.390736
总集群数量 / Total Cluster Count | 2
最大颗粒集群体积 (voxel) / Largest Particle Cluster Volume (voxel) | 158029
未知颗粒集群数量 / Unknown Particle Cluster Count | 1
未知颗粒集群总体积 (voxel) / Total Unknown Particle Cluster Volume (voxel) | 1
未知颗粒体积分数 / Unknown Particle Volume Fraction | 6.327912e-06
归一化平均团簇体积 / Normalized Average Cluster Volume | 1
电子连接度 / Electronic Connectivity | 1
电解液相连通率 / Electrolyte Connectivity | 0.9937506
是否贯通 / Percolating | 是 / Yes
曲折度τ / Tortuosity τ | 1.079354
等效当量颗粒粒径 (um) / Equivalent Particle Diameter (um) | 26.61993
瓶颈度 beta / Constrictivity (x) | 1
瓶颈半径 r_min (um) | 0.5
孔体半径 r_max (um) | 0.5
瓶颈度状态 / Constrictivity Status | ok
侵入入口 / Intrusion Inlet | low
球心邻域 / Center Connectivity | 26
算法版本 / Method | edt_critical_radii_closed_dilation_v2
半径采样 / Radius Sampling | All positive EDT values
Radius (um) | CPSD (total volume fraction) | MIP (total volume fraction)
0 | 0.3204651 | 0.3188667
0.5 | 0.3204651 | 0.3188667
0.7071068 | 0.1164932 | 0.001472473
0.8660254 | 0.001926422 | 0.0001029968
1 | 0.0002326965 | 8.392334e-05
1.5 | 0 | 0
弦长分布 / Chord Length
Status | ok
Method | periodic_voxel_runs_v1
Pore label | 0
Voxel size (um) | 0.5
Periodic axes | xyz
Sample count | 38300
Mean (um) | 1.09671
Population std (um) | 0.8099622
Quantile method | inverse_empirical_cdf
Axis | x
Window-spanning lines | 0
Full pore line policy | one_period_censored
Quantile | Length (um)
0.05 | 0.5
0.1 | 0.5
0.15 | 0.5
0.2 | 0.5
0.25 | 0.5
0.3 | 0.5
0.35 | 0.5
0.4 | 0.5
0.45 | 0.5
0.5 | 1
0.55 | 1
0.6 | 1
0.65 | 1
0.7 | 1
0.75 | 1.5
0.8 | 1.5
0.85 | 2
0.9 | 2
0.95 | 2.5
Length (um) | Count | Probability mass | CDF
0.5 | 17347 | 0.4529243 | 0.4529243
1 | 9663 | 0.2522977 | 0.7052219
1.5 | 5206 | 0.1359269 | 0.8411488
2 | 2764 | 0.0721671 | 0.9133159
2.5 | 1491 | 0.0389295 | 0.9522454
3 | 841 | 0.02195822 | 0.9742037
3.5 | 439 | 0.01146214 | 0.9856658
4 | 246 | 0.006422977 | 0.9920888
4.5 | 127 | 0.003315927 | 0.9954047
5 | 78 | 0.002036554 | 0.9974413
5.5 | 39 | 0.001018277 | 0.9984595
6 | 26 | 0.0006788512 | 0.9991384
6.5 | 20 | 0.0005221932 | 0.9996606
7 | 6 | 0.000156658 | 0.9998172
7.5 | 5 | 0.0001305483 | 0.9999478
8 | 1 | 2.610966e-05 | 0.9999739
10 | 1 | 2.610966e-05 | 1
球接触分布 / Spherical Contact
Status | ok
Method | periodic_solid_to_pore_edt_v1
Pore label | 0
Voxel size (um) | 0.5
Periodic axes | xyz
Sample count | 178136
Mean (um) | 0.7261429
Population std (um) | 0.4276599
Quantile method | inverse_empirical_cdf
Distance direction | solid_to_pore
Distance convention | voxel_center_to_voxel_center
Quantile | Length (um)
0.05 | 0.5
0.1 | 0.5
0.15 | 0.5
0.2 | 0.5
0.25 | 0.5
0.3 | 0.5
0.35 | 0.5
0.4 | 0.5
0.45 | 0.5
0.5 | 0.5
0.55 | 0.5
0.6 | 0.5
0.65 | 0.7071068
0.7 | 0.7071068
0.75 | 0.7071068
0.8 | 0.8660254
0.85 | 1.118034
0.9 | 1.414214
0.95 | 1.732051
Length (um) | Count | Probability mass | CDF
0.5 | 112022 | 0.6288566 | 0.6288566
0.7071068 | 30217 | 0.1696288 | 0.7984854
0.8660254 | 4455 | 0.02500898 | 0.8234944
1 | 3173 | 0.01781223 | 0.8413066
1.118034 | 6391 | 0.03587708 | 0.8771837
1.224745 | 3646 | 0.02046751 | 0.8976512
1.414214 | 1630 | 0.009150312 | 0.9068015
1.5 | 3511 | 0.01970966 | 0.9265112
1.581139 | 2256 | 0.01266448 | 0.9391757
1.658312 | 1539 | 0.008639466 | 0.9478152
1.732051 | 471 | 0.002644047 | 0.9504592
1.802776 | 1242 | 0.006972201 | 0.9574314
1.870829 | 1812 | 0.010172 | 0.9676034
2 | 409 | 0.002295999 | 0.9698994
2.061553 | 1440 | 0.008083711 | 0.9779831
2.12132 | 725 | 0.004069924 | 0.982053
2.179449 | 385 | 0.00216127 | 0.9842143
2.236068 | 355 | 0.001992859 | 0.9862072
2.291288 | 564 | 0.00316612 | 0.9893733
2.345208 | 251 | 0.001409036 | 0.9907823
2.44949 | 203 | 0.001139579 | 0.9919219
2.5 | 253 | 0.001420263 | 0.9933422
2.54951 | 395 | 0.002217407 | 0.9955596
2.598076 | 131 | 0.0007353932 | 0.996295
2.692582 | 228 | 0.001279921 | 0.9975749
2.738613 | 103 | 0.0005782099 | 0.9981531
2.828427 | 21 | 0.0001178875 | 0.998271
2.872281 | 72 | 0.0004041856 | 0.9986752
2.915476 | 62 | 0.0003480487 | 0.9990232
2.95804 | 41 | 0.0002301612 | 0.9992534
3 | 20 | 0.0001122738 | 0.9993657
3.041381 | 20 | 0.0001122738 | 0.9994779
3.082207 | 34 | 0.0001908654 | 0.9996688
3.162278 | 13 | 7.297795e-05 | 0.9997418
3.201562 | 23 | 0.0001291148 | 0.9998709
3.24037 | 6 | 3.368213e-05 | 0.9999046
3.278719 | 2 | 1.122738e-05 | 0.9999158
3.316625 | 4 | 2.245475e-05 | 0.9999382
3.354102 | 6 | 3.368213e-05 | 0.9999719
3.391165 | 1 | 5.613688e-06 | 0.9999775
3.5 | 3 | 1.684107e-05 | 0.9999944
3.535534 | 1 | 5.613688e-06 | 1
两点相关函数 / Two-Point Correlation
Status | ok
Method | periodic_fft_radial_shells_v1
Pore label | 0
Porosity | 0.3204651
Voxel size (um) | 0.5
Periodic axes | xyz
Radial bins | bin_0_origin_only; bin_k: (k-1)*h < distance <= k*h
Normalization | joint_probability; C(0)=porosity
Radius upper edge (um) | Pore-pore probability | Displacement count | Mean distance (um)
0 | 0.3204651 | 1 | 0
0.5 | 0.1768786 | 6 | 0.5
1 | 0.1372607 | 26 | 0.8235956
1.5 | 0.1186621 | 90 | 1.313303
2 | 0.1201997 | 134 | 1.766191
2.5 | 0.1209386 | 258 | 2.253291
3 | 0.1197163 | 410 | 2.770151
3.5 | 0.1185092 | 494 | 3.265115
4 | 0.117686 | 690 | 3.741377
4.5 | 0.1167953 | 962 | 4.254797
5 | 0.1159776 | 1098 | 4.759989
5.5 | 0.1151755 | 1406 | 5.252971
6 | 0.1142963 | 1578 | 5.743306
6.5 | 0.1134655 | 2018 | 6.243088
7 | 0.1126 | 2342 | 6.754523
7.5 | 0.1118541 | 2634 | 7.258808
8 | 0.1111392 | 2930 | 7.74816
8.5 | 0.1103289 | 3402 | 8.24276
9 | 0.1095641 | 3926 | 8.747226
9.5 | 0.1088678 | 4266 | 9.248753
10 | 0.1081795 | 4730 | 9.745648
10.5 | 0.1074491 | 5510 | 10.25421
11 | 0.1067991 | 5562 | 10.75425
11.5 | 0.1061867 | 6410 | 11.24499
12 | 0.1055467 | 6894 | 11.74507
12.5 | 0.1049435 | 7490 | 12.24414
13 | 0.1044229 | 8258 | 12.74442
13.5 | 0.1039091 | 8994 | 13.25285
14 | 0.1033889 | 9446 | 13.75428
14.5 | 0.1029542 | 9978 | 14.2483
15 | 0.1025434 | 11138 | 14.74781
15.5 | 0.1021891 | 11406 | 15.24523
16 | 0.1018349 | 12575 | 15.74338
16.5 | 0.1014305 | 12848 | 16.24802
17 | 0.1009114 | 12060 | 16.74981
17.5 | 0.1004404 | 11804 | 17.24779
18 | 0.1000207 | 11016 | 17.74665
18.5 | 0.09962572 | 10700 | 18.24765
19 | 0.09922207 | 9756 | 18.74616
19.5 | 0.0989086 | 9224 | 19.24436
20 | 0.09864566 | 8408 | 19.74275
20.5 | 0.09837433 | 7452 | 20.23495
21 | 0.09813403 | 7040 | 20.73669
21.5 | 0.09791814 | 5820 | 21.24199
22 | 0.09776869 | 4880 | 21.7372
22.5 | 0.09758896 | 3936 | 22.23025
23 | 0.09740284 | 2999 | 22.73344
23.5 | 0.09729118 | 2180 | 23.23696
24 | 0.09718605 | 1620 | 23.72792
24.5 | 0.09706855 | 1208 | 24.21513
25 | 0.09700504 | 942 | 24.73838
25.5 | 0.09692929 | 584 | 25.28237
26 | 0.09690637 | 284 | 25.76662
26.5 | 0.09684618 | 192 | 26.16873
27 | 0.09675767 | 104 | 26.67748
27.5 | 0.09666697 | 24 | 27.213
28 | 0.09636688 | 1 | 27.71281
x displacement (um) | Pore-pore probability
0 | 0.3204651
0.5 | 0.1743622
1 | 0.1230087
1.5 | 0.1181679
2 | 0.1231499
2.5 | 0.1212502
3 | 0.1193542
3.5 | 0.1184921
4 | 0.1177368
4.5 | 0.116497
5 | 0.114151
5.5 | 0.1132851
6 | 0.1129265
6.5 | 0.1115189
7 | 0.1105537
7.5 | 0.1094131
8 | 0.1088753
8.5 | 0.1078339
9 | 0.1064835
9.5 | 0.1052666
10 | 0.1044655
10.5 | 0.103199
11 | 0.1029129
11.5 | 0.1025696
12 | 0.1021919
12.5 | 0.1014137
13 | 0.09979248
13.5 | 0.09985352
14 | 0.09886169
14.5 | 0.09851074
15 | 0.09787369
15.5 | 0.09747314
16 | 0.09829712
y displacement (um) | Pore-pore probability
0 | 0.3204651
0.5 | 0.1652718
1 | 0.1217957
1.5 | 0.1190948
2 | 0.1225967
2.5 | 0.1187668
3 | 0.1178169
3.5 | 0.1179504
4 | 0.1176567
4.5 | 0.1171112
5 | 0.1164246
5.5 | 0.1164703
6 | 0.1138649
6.5 | 0.1134453
7 | 0.1126671
7.5 | 0.1110878
8 | 0.1106033
8.5 | 0.1109123
9 | 0.1100693
9.5 | 0.1086044
10 | 0.1072273
10.5 | 0.1063995
11 | 0.105999
11.5 | 0.1055374
12 | 0.1047363
12.5 | 0.1038666
13 | 0.1035957
13.5 | 0.1026039
14 | 0.1023865
14.5 | 0.1017685
15 | 0.1015282
15.5 | 0.1016273
16 | 0.1020126
z displacement (um) | Pore-pore probability
0 | 0.3204651
0.5 | 0.1910019
1 | 0.13274
1.5 | 0.1189117
2 | 0.1225243
2.5 | 0.1215172
3 | 0.121624
3.5 | 0.1203232
4 | 0.1193428
4.5 | 0.1191521
5 | 0.1191216
5.5 | 0.1186905
6 | 0.1172256
6.5 | 0.1167107
7 | 0.1170845
7.5 | 0.1177025
8 | 0.1176605
8.5 | 0.1171837
9 | 0.1164055
9.5 | 0.1157951
10 | 0.1156349
10.5 | 0.1153641
11 | 0.1147194
11.5 | 0.1153069
12 | 0.1151581
12.5 | 0.1150513
13 | 0.1154556
13.5 | 0.1150284
14 | 0.1137924
14.5 | 0.1141624
15 | 0.1139145
15.5 | 0.1140366
16 | 0.114563