## SpecificSurfaceArea
名称 / Name | 数值 / Value
输入结构 / Input Structure | 20260914_96
电解液相体积分数 / Electrolyte Volume Fraction | 0.2670174
颗粒相体积分数 / Particle Volume Fraction | 0.676712
CBD相体积分数 / CBD Volume Fraction | 0.0562706
固体体素数量 / Solid Voxel Count | 177396
总界面面积 (um^2) / Total Interfacial Area (um^2) | 37477.25
总固体体积 (um^3) / Total Solid Volume (um^3) | 22174.5
比表面积 (1/um) / Specific Surface Area (1/um) | 1.690106
总集群数量 / Total Cluster Count | 4
最大颗粒集群体积 (voxel) / Largest Particle Cluster Volume (voxel) | 177384
未知颗粒集群数量 / Unknown Particle Cluster Count | 3
未知颗粒集群总体积 (voxel) / Total Unknown Particle Cluster Volume (voxel) | 12
未知颗粒体积分数 / Unknown Particle Volume Fraction | 6.764527e-05
归一化平均团簇体积 / Normalized Average Cluster Volume | 1
电子连接度 / Electronic Connectivity | 0.9999324
电解液相连通率 / Electrolyte Connectivity | 0.9934711
是否贯通 / Percolating | 是 / Yes
曲折度τ / Tortuosity τ | 1.065748
等效当量颗粒粒径 (um) / Equivalent Particle Diameter (um) | 21.95828
瓶颈度 beta / Constrictivity (x) | 0.5
瓶颈半径 r_min (um) | 0.5
孔体半径 r_max (um) | 0.7071068
瓶颈度状态 / Constrictivity Status | ok
侵入入口 / Intrusion Inlet | low
球心邻域 / Center Connectivity | 26
算法版本 / Method | edt_critical_radii_closed_dilation_v2
半径采样 / Radius Sampling | All positive EDT values
Radius (um) | CPSD (total volume fraction) | MIP (total volume fraction)
0 | 0.2670174 | 0.2657471
0.5 | 0.2670174 | 0.2657471
0.7071068 | 0.1908112 | 0.09117508
0.8660254 | 0.0941391 | 0.03035355
1 | 0.06919479 | 0.002952576
1.118034 | 0.05418396 | 0.002464294
1.224745 | 0.02430344 | 0.001659393
1.414214 | 0.01396179 | 0.001186371
1.5 | 0.009529114 | 0.0007743835
1.581139 | 0.004703522 | 0.0003509521
1.658312 | 0.003387451 | 0.0003929138
1.732051 | 0.002105713 | 0
1.802776 | 0.001365662 | 0
1.870829 | 0.0009498596 | 0
2 | 0 | 0
弦长分布 / Chord Length
Status | ok
Method | periodic_voxel_runs_v1
Pore label | 0
Voxel size (um) | 0.5
Periodic axes | xyz
Sample count | 21447
Mean (um) | 1.63186
Population std (um) | 1.467203
Quantile method | inverse_empirical_cdf
Axis | x
Window-spanning lines | 0
Full pore line policy | one_period_censored
Quantile | Length (um)
0.05 | 0.5
0.1 | 0.5
0.15 | 0.5
0.2 | 0.5
0.25 | 0.5
0.3 | 0.5
0.35 | 1
0.4 | 1
0.45 | 1
0.5 | 1
0.55 | 1.5
0.6 | 1.5
0.65 | 1.5
0.7 | 2
0.75 | 2
0.8 | 2.5
0.85 | 3
0.9 | 3.5
0.95 | 4.5
Length (um) | Count | Probability mass | CDF
0.5 | 6993 | 0.3260596 | 0.3260596
1 | 4486 | 0.2091668 | 0.5352264
1.5 | 3097 | 0.1444025 | 0.6796289
2 | 2080 | 0.09698326 | 0.7766121
2.5 | 1396 | 0.06509069 | 0.8417028
3 | 976 | 0.04550753 | 0.8872103
3.5 | 700 | 0.0326386 | 0.9198489
4 | 471 | 0.02196111 | 0.94181
4.5 | 339 | 0.01580641 | 0.9576164
5 | 220 | 0.01025784 | 0.9678743
5.5 | 169 | 0.00787989 | 0.9757542
6 | 120 | 0.005595188 | 0.9813494
6.5 | 103 | 0.004802536 | 0.9861519
7 | 70 | 0.00326386 | 0.9894158
7.5 | 52 | 0.002424582 | 0.9918404
8 | 48 | 0.002238075 | 0.9940784
8.5 | 25 | 0.001165664 | 0.9952441
9 | 27 | 0.001258917 | 0.996503
9.5 | 25 | 0.001165664 | 0.9976687
10 | 15 | 0.0006993985 | 0.9983681
10.5 | 15 | 0.0006993985 | 0.9990675
11 | 4 | 0.0001865063 | 0.999254
11.5 | 6 | 0.0002797594 | 0.9995337
12 | 3 | 0.0001398797 | 0.9996736
13 | 1 | 4.662657e-05 | 0.9997202
13.5 | 1 | 4.662657e-05 | 0.9997669
14 | 1 | 4.662657e-05 | 0.9998135
14.5 | 3 | 0.0001398797 | 0.9999534
16.5 | 1 | 4.662657e-05 | 1
球接触分布 / Spherical Contact
Status | ok
Method | periodic_solid_to_pore_edt_v1
Pore label | 0
Voxel size (um) | 0.5
Periodic axes | xyz
Sample count | 192147
Mean (um) | 0.8272974
Population std (um) | 0.45672
Quantile method | inverse_empirical_cdf
Distance direction | solid_to_pore
Distance convention | voxel_center_to_voxel_center
Quantile | Length (um)
0.05 | 0.5
0.1 | 0.5
0.15 | 0.5
0.2 | 0.5
0.25 | 0.5
0.3 | 0.5
0.35 | 0.5
0.4 | 0.5
0.45 | 0.7071068
0.5 | 0.7071068
0.55 | 0.7071068
0.6 | 0.7071068
0.65 | 0.8660254
0.7 | 0.8660254
0.75 | 1
0.8 | 1.118034
0.85 | 1.118034
0.9 | 1.224745
0.95 | 1.732051
Length (um) | Count | Probability mass | CDF
0.5 | 77096 | 0.4012345 | 0.4012345
0.7071068 | 44157 | 0.2298084 | 0.6310429
0.8660254 | 16706 | 0.08694385 | 0.7179867
1 | 12347 | 0.06425809 | 0.7822448
1.118034 | 18409 | 0.09580686 | 0.8780517
1.224745 | 5830 | 0.03034135 | 0.9083931
1.414214 | 2221 | 0.01155886 | 0.9199519
1.5 | 3093 | 0.01609705 | 0.936049
1.581139 | 1530 | 0.007962654 | 0.9440116
1.658312 | 1010 | 0.005256392 | 0.949268
1.732051 | 332 | 0.001727844 | 0.9509959
1.802776 | 925 | 0.004814023 | 0.9558099
1.870829 | 1261 | 0.006562684 | 0.9623726
2 | 347 | 0.001805909 | 0.9641785
2.061553 | 1108 | 0.005766418 | 0.9699449
2.12132 | 605 | 0.003148631 | 0.9730935
2.179449 | 336 | 0.001748661 | 0.9748422
2.236068 | 378 | 0.001967244 | 0.9768094
2.291288 | 552 | 0.002872801 | 0.9796822
2.345208 | 226 | 0.001176183 | 0.9808584
2.44949 | 226 | 0.001176183 | 0.9820346
2.5 | 345 | 0.0017955 | 0.9838301
2.54951 | 582 | 0.003028931 | 0.986859
2.598076 | 205 | 0.001066891 | 0.9879259
2.692582 | 384 | 0.00199847 | 0.9899244
2.738613 | 228 | 0.001186592 | 0.991111
2.828427 | 48 | 0.0002498087 | 0.9913608
2.872281 | 185 | 0.0009628045 | 0.9923236
2.915476 | 146 | 0.0007598349 | 0.9930834
2.95804 | 134 | 0.0006973827 | 0.9937808
3 | 109 | 0.000567274 | 0.9943481
3.041381 | 112 | 0.0005828871 | 0.994931
3.082207 | 169 | 0.0008795349 | 0.9958105
3.162278 | 67 | 0.0003486914 | 0.9961592
3.201562 | 149 | 0.000775448 | 0.9969346
3.24037 | 56 | 0.0002914435 | 0.9972261
3.278719 | 32 | 0.0001665392 | 0.9973926
3.316625 | 29 | 0.0001509261 | 0.9975435
3.354102 | 70 | 0.0003643044 | 0.9979079
3.391165 | 38 | 0.0001977653 | 0.9981056
3.464102 | 6 | 3.122609e-05 | 0.9981368
3.5 | 45 | 0.0002341957 | 0.998371
3.535534 | 74 | 0.0003851218 | 0.9987562
3.570714 | 33 | 0.0001717435 | 0.9989279
3.605551 | 12 | 6.245219e-05 | 0.9989904
3.640055 | 37 | 0.0001925609 | 0.9991829
3.674235 | 42 | 0.0002185826 | 0.9994015
3.741657 | 10 | 5.204349e-05 | 0.9994535
3.774917 | 18 | 9.367828e-05 | 0.9995472
3.807887 | 11 | 5.724784e-05 | 0.9996045
3.840573 | 16 | 8.326958e-05 | 0.9996877
3.905125 | 14 | 7.286088e-05 | 0.9997606
3.937004 | 10 | 5.204349e-05 | 0.9998126
4 | 1 | 5.204349e-06 | 0.9998178
4.031129 | 12 | 6.245219e-05 | 0.9998803
4.062019 | 8 | 4.163479e-05 | 0.9999219
4.092676 | 2 | 1.04087e-05 | 0.9999323
4.123106 | 4 | 2.08174e-05 | 0.9999532
4.153312 | 4 | 2.08174e-05 | 0.999974
4.242641 | 3 | 1.561305e-05 | 0.9999896
4.272002 | 2 | 1.04087e-05 | 1
两点相关函数 / Two-Point Correlation
Status | ok
Method | periodic_fft_radial_shells_v1
Pore label | 0
Porosity | 0.2670174
Voxel size (um) | 0.5
Periodic axes | xyz
Radial bins | bin_0_origin_only; bin_k: (k-1)*h < distance <= k*h
Normalization | joint_probability; C(0)=porosity
Radius upper edge (um) | Pore-pore probability | Displacement count | Mean distance (um)
0 | 0.2670174 | 1 | 0
0.5 | 0.1813113 | 6 | 0.5
1 | 0.1452235 | 26 | 0.8235956
1.5 | 0.1094655 | 90 | 1.313303
2 | 0.09117491 | 134 | 1.766191
2.5 | 0.08366746 | 258 | 2.253291
3 | 0.08209662 | 410 | 2.770151
3.5 | 0.08207832 | 494 | 3.265115
4 | 0.08154462 | 690 | 3.741377
4.5 | 0.08038212 | 962 | 4.254797
5 | 0.07933468 | 1098 | 4.759989
5.5 | 0.07857199 | 1406 | 5.252971
6 | 0.07794941 | 1578 | 5.743306
6.5 | 0.07728096 | 2018 | 6.243088
7 | 0.07660487 | 2342 | 6.754523
7.5 | 0.07599678 | 2634 | 7.258808
8 | 0.07544637 | 2930 | 7.74816
8.5 | 0.07493856 | 3402 | 8.24276
9 | 0.07447599 | 3926 | 8.747226
9.5 | 0.07401634 | 4266 | 9.248753
10 | 0.07356524 | 4730 | 9.745648
10.5 | 0.07310921 | 5510 | 10.25421
11 | 0.07274374 | 5562 | 10.75425
11.5 | 0.07232799 | 6410 | 11.24499
12 | 0.07195651 | 6894 | 11.74507
12.5 | 0.07169526 | 7490 | 12.24414
13 | 0.07150705 | 8258 | 12.74442
13.5 | 0.07135125 | 8994 | 13.25285
14 | 0.07119788 | 9446 | 13.75428
14.5 | 0.07110512 | 9978 | 14.2483
15 | 0.07096107 | 11138 | 14.74781
15.5 | 0.07080776 | 11406 | 15.24523
16 | 0.07062495 | 12575 | 15.74338
16.5 | 0.07041935 | 12848 | 16.24802
17 | 0.07018382 | 12060 | 16.74981
17.5 | 0.07008334 | 11804 | 17.24779
18 | 0.06999707 | 11016 | 17.74665
18.5 | 0.0699466 | 10700 | 18.24765
19 | 0.06981985 | 9756 | 18.74616
19.5 | 0.06973084 | 9224 | 19.24436
20 | 0.06971484 | 8408 | 19.74275
20.5 | 0.06967747 | 7452 | 20.23495
21 | 0.06981228 | 7040 | 20.73669
21.5 | 0.06975114 | 5820 | 21.24199
22 | 0.06972082 | 4880 | 21.7372
22.5 | 0.06955673 | 3936 | 22.23025
23 | 0.0693167 | 2999 | 22.73344
23.5 | 0.06918687 | 2180 | 23.23696
24 | 0.06921471 | 1620 | 23.72792
24.5 | 0.06927508 | 1208 | 24.21513
25 | 0.0692705 | 942 | 24.73838
25.5 | 0.06897193 | 584 | 25.28237
26 | 0.06895852 | 284 | 25.76662
26.5 | 0.06899929 | 192 | 26.16873
27 | 0.07014216 | 104 | 26.67748
27.5 | 0.07131004 | 24 | 27.213
28 | 0.07191467 | 1 | 27.71281
x displacement (um) | Pore-pore probability
0 | 0.2670174
0.5 | 0.1852036
1 | 0.1342812
1.5 | 0.1033936
2 | 0.08808136
2.5 | 0.08235931
3 | 0.08246231
3.5 | 0.0829277
4 | 0.08376694
4.5 | 0.08326721
5 | 0.08174515
5.5 | 0.0809021
6 | 0.08016968
6.5 | 0.07898331
7 | 0.07800674
7.5 | 0.0773201
8 | 0.07723618
8.5 | 0.07772064
9 | 0.07785034
9.5 | 0.07730484
10 | 0.07650757
10.5 | 0.07523727
11 | 0.07380676
11.5 | 0.07330322
12 | 0.07361221
12.5 | 0.07410812
13 | 0.07421875
13.5 | 0.07376099
14 | 0.07321167
14.5 | 0.07260132
15 | 0.07246399
15.5 | 0.07225418
16 | 0.07225037
y displacement (um) | Pore-pore probability
0 | 0.2670174
0.5 | 0.1752472
1 | 0.1216698
1.5 | 0.09308624
2 | 0.08194351
2.5 | 0.08044052
3 | 0.08089828
3.5 | 0.08050537
4 | 0.07987976
4.5 | 0.07884598
5 | 0.07735825
5.5 | 0.07576752
6 | 0.07404709
6.5 | 0.0728302
7 | 0.07201385
7.5 | 0.07162476
8 | 0.07164764
8.5 | 0.0712890625
9 | 0.07169724
9.5 | 0.07187271
10 | 0.0709343
10.5 | 0.0694046
11 | 0.06857681
11.5 | 0.06824875
12 | 0.06855011
12.5 | 0.06892395
13 | 0.06887817
13.5 | 0.06829071
14 | 0.06832886
14.5 | 0.06839371
15 | 0.06806946
15.5 | 0.06821442
16 | 0.06841278
z displacement (um) | Pore-pore probability
0 | 0.2670174
0.5 | 0.1834831
1 | 0.1322784
1.5 | 0.101902
2 | 0.08786011
2.5 | 0.08284378
3 | 0.08272934
3.5 | 0.08194733
4 | 0.08187866
4.5 | 0.08095932
5 | 0.08027649
5.5 | 0.08028412
6 | 0.08063507
6.5 | 0.08100128
7 | 0.08075333
7.5 | 0.08069611
8 | 0.08082962
8.5 | 0.08086014
9 | 0.08114624
9.5 | 0.08108139
10 | 0.08083344
10.5 | 0.08024979
11 | 0.07965088
11.5 | 0.0791015625
12 | 0.07870865
12.5 | 0.07816696
13 | 0.07840729
13.5 | 0.07873535
14 | 0.07949829
14.5 | 0.08023453
15 | 0.08076096
15.5 | 0.08108521
16 | 0.08128357