## SpecificSurfaceArea
名称 / Name | 数值 / Value
输入结构 / Input Structure | 20260914_98
电解液相体积分数 / Electrolyte Volume Fraction | 0.2938881
颗粒相体积分数 / Particle Volume Fraction | 0.6773491
CBD相体积分数 / CBD Volume Fraction | 0.02876282
固体体素数量 / Solid Voxel Count | 177563
总界面面积 (um^2) / Total Interfacial Area (um^2) | 62000.5
总固体体积 (um^3) / Total Solid Volume (um^3) | 22195.375
比表面积 (1/um) / Specific Surface Area (1/um) | 2.793397
总集群数量 / Total Cluster Count | 1
最大颗粒集群体积 (voxel) / Largest Particle Cluster Volume (voxel) | 177563
未知颗粒集群数量 / Unknown Particle Cluster Count | 0
未知颗粒集群总体积 (voxel) / Total Unknown Particle Cluster Volume (voxel) | 0
未知颗粒体积分数 / Unknown Particle Volume Fraction | 0
归一化平均团簇体积 / Normalized Average Cluster Volume | 1
电子连接度 / Electronic Connectivity | 1
电解液相连通率 / Electrolyte Connectivity | 0.9951195
是否贯通 / Percolating | 是 / Yes
曲折度τ / Tortuosity τ | 1.112228
等效当量颗粒粒径 (um) / Equivalent Particle Diameter (um) | 34.86754
瓶颈度 beta / Constrictivity (x) | 1
瓶颈半径 r_min (um) | 0.5
孔体半径 r_max (um) | 0.5
瓶颈度状态 / Constrictivity Status | ok
侵入入口 / Intrusion Inlet | low
球心邻域 / Center Connectivity | 26
算法版本 / Method | edt_critical_radii_closed_dilation_v2
半径采样 / Radius Sampling | All positive EDT values
Radius (um) | CPSD (total volume fraction) | MIP (total volume fraction)
0 | 0.2938881 | 0.2927094
0.5 | 0.2938881 | 0.2927094
0.7071068 | 0.06671906 | 0.001026154
0.8660254 | 0.001243591 | 0
1 | 0.0002746582 | 0
1.5 | 0 | 0
弦长分布 / Chord Length
Status | ok
Method | periodic_voxel_runs_v1
Pore label | 0
Voxel size (um) | 0.5
Periodic axes | xyz
Sample count | 39375
Mean (um) | 0.9782984
Population std (um) | 0.6817476
Quantile method | inverse_empirical_cdf
Axis | x
Window-spanning lines | 0
Full pore line policy | one_period_censored
Quantile | Length (um)
0.05 | 0.5
0.1 | 0.5
0.15 | 0.5
0.2 | 0.5
0.25 | 0.5
0.3 | 0.5
0.35 | 0.5
0.4 | 0.5
0.45 | 0.5
0.5 | 0.5
0.55 | 1
0.6 | 1
0.65 | 1
0.7 | 1
0.75 | 1
0.8 | 1.5
0.85 | 1.5
0.9 | 2
0.95 | 2.5
Length (um) | Count | Probability mass | CDF
0.5 | 19907 | 0.5055746 | 0.5055746
1 | 10123 | 0.2570921 | 0.7626667
1.5 | 4832 | 0.1227175 | 0.8853841
2 | 2338 | 0.05937778 | 0.9447619
2.5 | 1120 | 0.02844444 | 0.9732063
3 | 522 | 0.01325714 | 0.9864635
3.5 | 245 | 0.006222222 | 0.9926857
4 | 136 | 0.003453968 | 0.9961397
4.5 | 78 | 0.001980952 | 0.9981206
5 | 40 | 0.001015873 | 0.9991365
5.5 | 20 | 0.0005079365 | 0.9996444
6 | 6 | 0.000152381 | 0.9997968
6.5 | 2 | 5.079365e-05 | 0.9998476
7 | 5 | 0.0001269841 | 0.9999746
7.5 | 1 | 2.539683e-05 | 1
球接触分布 / Spherical Contact
Status | ok
Method | periodic_solid_to_pore_edt_v1
Pore label | 0
Voxel size (um) | 0.5
Periodic axes | xyz
Sample count | 185103
Mean (um) | 0.6150355
Population std (um) | 0.246788
Quantile method | inverse_empirical_cdf
Distance direction | solid_to_pore
Distance convention | voxel_center_to_voxel_center
Quantile | Length (um)
0.05 | 0.5
0.1 | 0.5
0.15 | 0.5
0.2 | 0.5
0.25 | 0.5
0.3 | 0.5
0.35 | 0.5
0.4 | 0.5
0.45 | 0.5
0.5 | 0.5
0.55 | 0.5
0.6 | 0.5
0.65 | 0.5
0.7 | 0.7071068
0.75 | 0.7071068
0.8 | 0.7071068
0.85 | 0.7071068
0.9 | 0.7071068
0.95 | 1.118034
Length (um) | Count | Probability mass | CDF
0.5 | 127001 | 0.6861099 | 0.6861099
0.7071068 | 39993 | 0.2160581 | 0.902168
0.8660254 | 5198 | 0.02808166 | 0.9302496
1 | 2251 | 0.0121608 | 0.9424104
1.118034 | 3631 | 0.01961611 | 0.9620265
1.224745 | 1771 | 0.009567646 | 0.9715942
1.414214 | 733 | 0.003959957 | 0.9755542
1.5 | 1275 | 0.006888057 | 0.9824422
1.581139 | 690 | 0.003727654 | 0.9861699
1.658312 | 467 | 0.00252292 | 0.9886928
1.732051 | 131 | 0.0007077141 | 0.9894005
1.802776 | 394 | 0.002128545 | 0.991529
1.870829 | 494 | 0.002668784 | 0.9941978
2 | 54 | 0.0002917295 | 0.9944896
2.061553 | 322 | 0.001739572 | 0.9962291
2.12132 | 157 | 0.0008481764 | 0.9970773
2.179449 | 86 | 0.0004646062 | 0.9975419
2.236068 | 71 | 0.0003835702 | 0.9979255
2.291288 | 112 | 0.0006050685 | 0.9985305
2.345208 | 43 | 0.0002323031 | 0.9987629
2.44949 | 37 | 0.0001998887 | 0.9989627
2.5 | 35 | 0.0001890839 | 0.9991518
2.54951 | 62 | 0.0003349487 | 0.9994868
2.598076 | 16 | 8.643836e-05 | 0.9995732
2.692582 | 34 | 0.0001836815 | 0.9997569
2.738613 | 10 | 5.402398e-05 | 0.9998109
2.828427 | 5 | 2.701199e-05 | 0.9998379
2.872281 | 13 | 7.023117e-05 | 0.9999082
2.915476 | 6 | 3.241439e-05 | 0.9999406
2.95804 | 1 | 5.402398e-06 | 0.999946
3 | 2 | 1.08048e-05 | 0.9999568
3.041381 | 2 | 1.08048e-05 | 0.9999676
3.082207 | 4 | 2.160959e-05 | 0.9999892
3.201562 | 2 | 1.08048e-05 | 1
两点相关函数 / Two-Point Correlation
Status | ok
Method | periodic_fft_radial_shells_v1
Pore label | 0
Porosity | 0.2938881
Voxel size (um) | 0.5
Periodic axes | xyz
Radial bins | bin_0_origin_only; bin_k: (k-1)*h < distance <= k*h
Normalization | joint_probability; C(0)=porosity
Radius upper edge (um) | Pore-pore probability | Displacement count | Mean distance (um)
0 | 0.2938881 | 1 | 0
0.5 | 0.1458626 | 6 | 0.5
1 | 0.1080613 | 26 | 0.8235956
1.5 | 0.09197116 | 90 | 1.313303
2 | 0.09106901 | 134 | 1.766191
2.5 | 0.09182358 | 258 | 2.253291
3 | 0.09165359 | 410 | 2.770151
3.5 | 0.0912454 | 494 | 3.265115
4 | 0.09086713 | 690 | 3.741377
4.5 | 0.09049576 | 962 | 4.254797
5 | 0.09017134 | 1098 | 4.759989
5.5 | 0.08989068 | 1406 | 5.252971
6 | 0.08966471 | 1578 | 5.743306
6.5 | 0.08936773 | 2018 | 6.243088
7 | 0.08907538 | 2342 | 6.754523
7.5 | 0.0887632 | 2634 | 7.258808
8 | 0.08847758 | 2930 | 7.74816
8.5 | 0.08823743 | 3402 | 8.24276
9 | 0.08799262 | 3926 | 8.747226
9.5 | 0.08776048 | 4266 | 9.248753
10 | 0.08752764 | 4730 | 9.745648
10.5 | 0.08730795 | 5510 | 10.25421
11 | 0.08712285 | 5562 | 10.75425
11.5 | 0.08693309 | 6410 | 11.24499
12 | 0.0867484 | 6894 | 11.74507
12.5 | 0.0865942 | 7490 | 12.24414
13 | 0.08643567 | 8258 | 12.74442
13.5 | 0.08629277 | 8994 | 13.25285
14 | 0.08617327 | 9446 | 13.75428
14.5 | 0.08607956 | 9978 | 14.2483
15 | 0.08599895 | 11138 | 14.74781
15.5 | 0.08592446 | 11406 | 15.24523
16 | 0.08585026 | 12575 | 15.74338
16.5 | 0.08579463 | 12848 | 16.24802
17 | 0.08575832 | 12060 | 16.74981
17.5 | 0.08571302 | 11804 | 17.24779
18 | 0.08569461 | 11016 | 17.74665
18.5 | 0.08568166 | 10700 | 18.24765
19 | 0.08568559 | 9756 | 18.74616
19.5 | 0.08571266 | 9224 | 19.24436
20 | 0.08571809 | 8408 | 19.74275
20.5 | 0.08575077 | 7452 | 20.23495
21 | 0.0857855 | 7040 | 20.73669
21.5 | 0.08582493 | 5820 | 21.24199
22 | 0.08583379 | 4880 | 21.7372
22.5 | 0.08585935 | 3936 | 22.23025
23 | 0.08595257 | 2999 | 22.73344
23.5 | 0.08602294 | 2180 | 23.23696
24 | 0.08610163 | 1620 | 23.72792
24.5 | 0.0861479 | 1208 | 24.21513
25 | 0.08616645 | 942 | 24.73838
25.5 | 0.08609701 | 584 | 25.28237
26 | 0.08617589 | 284 | 25.76662
26.5 | 0.08636789 | 192 | 26.16873
27 | 0.08654367 | 104 | 26.67748
27.5 | 0.08661302 | 24 | 27.213
28 | 0.08755493 | 1 | 27.71281
x displacement (um) | Pore-pore probability
0 | 0.2938881
0.5 | 0.1436844
1 | 0.09759521
1.5 | 0.08935928
2 | 0.09189987
2.5 | 0.09111404
3 | 0.09236145
3.5 | 0.09215164
4 | 0.09106445
4.5 | 0.09018707
5 | 0.08993912
5.5 | 0.08941269
6 | 0.08932114
6.5 | 0.0892868
7 | 0.08852386
7.5 | 0.08830643
8 | 0.08860397
8.5 | 0.08839798
9 | 0.0874939
9.5 | 0.08759308
10 | 0.087677
10.5 | 0.08746338
11 | 0.0872345
11.5 | 0.08655548
12 | 0.08651352
12.5 | 0.08621216
13 | 0.08570862
13.5 | 0.08617401
14 | 0.0862999
14.5 | 0.08610153
15 | 0.08662033
15.5 | 0.08586884
16 | 0.08586121
y displacement (um) | Pore-pore probability
0 | 0.2938881
0.5 | 0.1414909
1 | 0.0958519
1.5 | 0.0899086
2 | 0.09235764
2.5 | 0.09199142
3 | 0.09163666
3.5 | 0.09065628
4 | 0.09027481
4.5 | 0.08968353
5 | 0.0898819
5.5 | 0.08990479
6 | 0.08864594
6.5 | 0.08789444
7 | 0.08836365
7.5 | 0.08883286
8 | 0.08824158
8.5 | 0.08781433
9 | 0.0876236
9.5 | 0.08675385
10 | 0.08636093
10.5 | 0.08665466
11 | 0.08643723
11.5 | 0.0859375
12 | 0.08545685
12.5 | 0.085289
13 | 0.08504105
13.5 | 0.08560181
14 | 0.08588409
14.5 | 0.08581161
15 | 0.08547974
15.5 | 0.08597565
16 | 0.08618927
z displacement (um) | Pore-pore probability
0 | 0.2938881
0.5 | 0.1524124
1 | 0.1024246
1.5 | 0.09024811
2 | 0.0920105
2.5 | 0.0915947
3 | 0.09151077
3.5 | 0.09077835
4 | 0.09114838
4.5 | 0.0905304
5 | 0.08990097
5.5 | 0.08979416
6 | 0.08998871
6.5 | 0.08966446
7 | 0.09002686
7.5 | 0.08966064
8 | 0.08884048
8.5 | 0.087883
9 | 0.08787537
9.5 | 0.08812332
10 | 0.08838654
10.5 | 0.08798981
11 | 0.08784485
11.5 | 0.08773422
12 | 0.08808517
12.5 | 0.08750153
13 | 0.086483
13.5 | 0.08652115
14 | 0.08676147
14.5 | 0.08672333
15 | 0.08686066
15.5 | 0.08690262
16 | 0.08730316