## SpecificSurfaceArea
名称 / Name | 数值 / Value
输入结构 / Input Structure | 20260914_99
电解液相体积分数 / Electrolyte Volume Fraction | 0.2838631
颗粒相体积分数 / Particle Volume Fraction | 0.6865463
CBD相体积分数 / CBD Volume Fraction | 0.02959061
固体体素数量 / Solid Voxel Count | 179974
总界面面积 (um^2) / Total Interfacial Area (um^2) | 50053
总固体体积 (um^3) / Total Solid Volume (um^3) | 22496.75
比表面积 (1/um) / Specific Surface Area (1/um) | 2.224899
总集群数量 / Total Cluster Count | 4
最大颗粒集群体积 (voxel) / Largest Particle Cluster Volume (voxel) | 179968
未知颗粒集群数量 / Unknown Particle Cluster Count | 3
未知颗粒集群总体积 (voxel) / Total Unknown Particle Cluster Volume (voxel) | 6
未知颗粒体积分数 / Unknown Particle Volume Fraction | 3.333815e-05
归一化平均团簇体积 / Normalized Average Cluster Volume | 1
电子连接度 / Electronic Connectivity | 0.9999722
电解液相连通率 / Electrolyte Connectivity | 0.9954712
是否贯通 / Percolating | 是 / Yes
曲折度τ / Tortuosity τ | 1.072779
等效当量颗粒粒径 (um) / Equivalent Particle Diameter (um) | 22.06414
瓶颈度 beta / Constrictivity (x) | 1
瓶颈半径 r_min (um) | 0.5
孔体半径 r_max (um) | 0.5
瓶颈度状态 / Constrictivity Status | ok
侵入入口 / Intrusion Inlet | low
球心邻域 / Center Connectivity | 26
算法版本 / Method | edt_critical_radii_closed_dilation_v2
半径采样 / Radius Sampling | All positive EDT values
Radius (um) | CPSD (total volume fraction) | MIP (total volume fraction)
0 | 0.2838631 | 0.2827797
0.5 | 0.2838631 | 0.2827797
0.7071068 | 0.128891 | 0.003353119
0.8660254 | 0.01420212 | 0.0001106262
1 | 0.004798889 | 0.0001106262
1.118034 | 0.001049042 | 0
1.5 | 0 | 0
弦长分布 / Chord Length
Status | ok
Method | periodic_voxel_runs_v1
Pore label | 0
Voxel size (um) | 0.5
Periodic axes | xyz
Sample count | 33592
Mean (um) | 1.1076
Population std (um) | 0.8169825
Quantile method | inverse_empirical_cdf
Axis | x
Window-spanning lines | 0
Full pore line policy | one_period_censored
Quantile | Length (um)
0.05 | 0.5
0.1 | 0.5
0.15 | 0.5
0.2 | 0.5
0.25 | 0.5
0.3 | 0.5
0.35 | 0.5
0.4 | 0.5
0.45 | 1
0.5 | 1
0.55 | 1
0.6 | 1
0.65 | 1
0.7 | 1.5
0.75 | 1.5
0.8 | 1.5
0.85 | 2
0.9 | 2
0.95 | 2.5
Length (um) | Count | Probability mass | CDF
0.5 | 15084 | 0.4490355 | 0.4490355
1 | 8428 | 0.2508931 | 0.6999286
1.5 | 4515 | 0.134407 | 0.8343356
2 | 2545 | 0.07576209 | 0.9100976
2.5 | 1387 | 0.04128959 | 0.9513872
3 | 732 | 0.0217909 | 0.9731781
3.5 | 380 | 0.01131222 | 0.9844904
4 | 233 | 0.006936175 | 0.9914265
4.5 | 145 | 0.004316504 | 0.995743
5 | 69 | 0.00205406 | 0.9977971
5.5 | 32 | 0.0009526078 | 0.9987497
6 | 18 | 0.0005358419 | 0.9992855
6.5 | 13 | 0.0003869969 | 0.9996725
7 | 7 | 0.0002083829 | 0.9998809
7.5 | 1 | 2.976899e-05 | 0.9999107
8 | 2 | 5.953799e-05 | 0.9999702
10 | 1 | 2.976899e-05 | 1
球接触分布 / Spherical Contact
Status | ok
Method | periodic_solid_to_pore_edt_v1
Pore label | 0
Voxel size (um) | 0.5
Periodic axes | xyz
Sample count | 187731
Mean (um) | 0.6725587
Population std (um) | 0.2964286
Quantile method | inverse_empirical_cdf
Distance direction | solid_to_pore
Distance convention | voxel_center_to_voxel_center
Quantile | Length (um)
0.05 | 0.5
0.1 | 0.5
0.15 | 0.5
0.2 | 0.5
0.25 | 0.5
0.3 | 0.5
0.35 | 0.5
0.4 | 0.5
0.45 | 0.5
0.5 | 0.5
0.55 | 0.5
0.6 | 0.7071068
0.65 | 0.7071068
0.7 | 0.7071068
0.75 | 0.7071068
0.8 | 0.7071068
0.85 | 0.8660254
0.9 | 1
0.95 | 1.224745
Length (um) | Count | Probability mass | CDF
0.5 | 106262 | 0.5660333 | 0.5660333
0.7071068 | 48096 | 0.2561964 | 0.8222297
0.8660254 | 11318 | 0.06028839 | 0.8825181
1 | 6483 | 0.03453345 | 0.9170515
1.118034 | 5663 | 0.0301655 | 0.947217
1.224745 | 1874 | 0.009982368 | 0.9571994
1.414214 | 857 | 0.004565043 | 0.9617644
1.5 | 1750 | 0.009321849 | 0.9710863
1.581139 | 1072 | 0.005710298 | 0.9767966
1.658312 | 680 | 0.003622204 | 0.9804188
1.732051 | 198 | 0.001054701 | 0.9814735
1.802776 | 582 | 0.003100181 | 0.9845737
1.870829 | 794 | 0.004229456 | 0.9888031
2 | 195 | 0.00103872 | 0.9898418
2.061553 | 601 | 0.003201389 | 0.9930432
2.12132 | 294 | 0.001566071 | 0.9946093
2.179449 | 152 | 0.0008096692 | 0.995419
2.236068 | 135 | 0.0007191141 | 0.9961381
2.291288 | 216 | 0.001150582 | 0.9972887
2.345208 | 95 | 0.0005060432 | 0.9977947
2.44949 | 81 | 0.0004314684 | 0.9982262
2.5 | 69 | 0.0003675472 | 0.9985937
2.54951 | 112 | 0.0005965983 | 0.9991903
2.598076 | 44 | 0.0002343779 | 0.9994247
2.692582 | 60 | 0.0003196062 | 0.9997443
2.738613 | 23 | 0.0001225157 | 0.9998668
2.828427 | 1 | 5.326771e-06 | 0.9998722
2.872281 | 8 | 4.261417e-05 | 0.9999148
2.915476 | 11 | 5.859448e-05 | 0.9999734
2.95804 | 3 | 1.598031e-05 | 0.9999893
3 | 1 | 5.326771e-06 | 0.9999947
3.041381 | 1 | 5.326771e-06 | 1
两点相关函数 / Two-Point Correlation
Status | ok
Method | periodic_fft_radial_shells_v1
Pore label | 0
Porosity | 0.2838631
Voxel size (um) | 0.5
Periodic axes | xyz
Radial bins | bin_0_origin_only; bin_k: (k-1)*h < distance <= k*h
Normalization | joint_probability; C(0)=porosity
Radius upper edge (um) | Pore-pore probability | Displacement count | Mean distance (um)
0 | 0.2838631 | 1 | 0
0.5 | 0.1645851 | 6 | 0.5
1 | 0.1208329 | 26 | 0.8235956
1.5 | 0.08915244 | 90 | 1.313303
2 | 0.08268015 | 134 | 1.766191
2.5 | 0.08494515 | 258 | 2.253291
3 | 0.0860642 | 410 | 2.770151
3.5 | 0.08581189 | 494 | 3.265115
4 | 0.08535883 | 690 | 3.741377
4.5 | 0.08506036 | 962 | 4.254797
5 | 0.0847046 | 1098 | 4.759989
5.5 | 0.08434216 | 1406 | 5.252971
6 | 0.08405124 | 1578 | 5.743306
6.5 | 0.08383772 | 2018 | 6.243088
7 | 0.08354026 | 2342 | 6.754523
7.5 | 0.08319763 | 2634 | 7.258808
8 | 0.08286031 | 2930 | 7.74816
8.5 | 0.08260033 | 3402 | 8.24276
9 | 0.08234077 | 3926 | 8.747226
9.5 | 0.08215346 | 4266 | 9.248753
10 | 0.08193936 | 4730 | 9.745648
10.5 | 0.08165812 | 5510 | 10.25421
11 | 0.08140999 | 5562 | 10.75425
11.5 | 0.08125246 | 6410 | 11.24499
12 | 0.08108086 | 6894 | 11.74507
12.5 | 0.08089762 | 7490 | 12.24414
13 | 0.08074979 | 8258 | 12.74442
13.5 | 0.08060355 | 8994 | 13.25285
14 | 0.08048247 | 9446 | 13.75428
14.5 | 0.08035246 | 9978 | 14.2483
15 | 0.08023133 | 11138 | 14.74781
15.5 | 0.08011527 | 11406 | 15.24523
16 | 0.08003039 | 12575 | 15.74338
16.5 | 0.07995885 | 12848 | 16.24802
17 | 0.07990908 | 12060 | 16.74981
17.5 | 0.07988242 | 11804 | 17.24779
18 | 0.07984876 | 11016 | 17.74665
18.5 | 0.07984851 | 10700 | 18.24765
19 | 0.07985482 | 9756 | 18.74616
19.5 | 0.07985035 | 9224 | 19.24436
20 | 0.0798266 | 8408 | 19.74275
20.5 | 0.07982266 | 7452 | 20.23495
21 | 0.07984892 | 7040 | 20.73669
21.5 | 0.07982668 | 5820 | 21.24199
22 | 0.07983084 | 4880 | 21.7372
22.5 | 0.07984079 | 3936 | 22.23025
23 | 0.07982992 | 2999 | 22.73344
23.5 | 0.07992059 | 2180 | 23.23696
24 | 0.07994211 | 1620 | 23.72792
24.5 | 0.07985634 | 1208 | 24.21513
25 | 0.07979395 | 942 | 24.73838
25.5 | 0.07999495 | 584 | 25.28237
26 | 0.08005784 | 284 | 25.76662
26.5 | 0.07989891 | 192 | 26.16873
27 | 0.07951428 | 104 | 26.67748
27.5 | 0.07927895 | 24 | 27.213
28 | 0.07913208 | 1 | 27.71281
x displacement (um) | Pore-pore probability
0 | 0.2838631
0.5 | 0.1557198
1 | 0.09742355
1.5 | 0.08159256
2 | 0.08466339
2.5 | 0.08577728
3 | 0.08593369
3.5 | 0.08625793
4 | 0.08517456
4.5 | 0.08502579
5 | 0.08501053
5.5 | 0.08494186
6 | 0.08428574
6.5 | 0.08402634
7 | 0.08400345
7.5 | 0.08373642
8 | 0.08334732
8.5 | 0.08285522
9 | 0.08221817
9.5 | 0.08181381
10 | 0.08185196
10.5 | 0.08092117
11 | 0.08111954
11.5 | 0.08184814
12 | 0.08190536
12.5 | 0.08158112
13 | 0.08162308
13.5 | 0.08108139
14 | 0.0801239
14.5 | 0.08023071
15 | 0.07986069
15.5 | 0.07897186
16 | 0.07853699
y displacement (um) | Pore-pore probability
0 | 0.2838631
0.5 | 0.1614189
1 | 0.10186
1.5 | 0.08372879
2 | 0.0860405
2.5 | 0.08693314
3 | 0.08646774
3.5 | 0.08519745
4 | 0.08559418
4.5 | 0.08624649
5 | 0.08613586
5.5 | 0.08527756
6 | 0.08459473
6.5 | 0.08314514
7 | 0.08302307
7.5 | 0.08327103
8 | 0.08312607
8.5 | 0.08265305
9 | 0.08225632
9.5 | 0.08269119
10 | 0.0828476
10.5 | 0.08300018
11 | 0.08206177
11.5 | 0.08163834
12 | 0.0811882
12.5 | 0.08110428
13 | 0.0813446
13.5 | 0.080616
14 | 0.07980347
14.5 | 0.0784874
15 | 0.07926941
15.5 | 0.07976532
16 | 0.0799942
z displacement (um) | Pore-pore probability
0 | 0.2838631
0.5 | 0.1766167
1 | 0.1164627
1.5 | 0.08988571
2 | 0.0847435
2.5 | 0.08473587
3 | 0.08613968
3.5 | 0.08483124
4 | 0.08446121
4.5 | 0.08429718
5 | 0.08496475
5.5 | 0.08481979
6 | 0.08475876
6.5 | 0.08480072
7 | 0.08354568
7.5 | 0.08215332
8 | 0.08174133
8.5 | 0.08163452
9 | 0.08172607
9.5 | 0.08187103
10 | 0.08195877
10.5 | 0.0819397
11 | 0.08241272
11.5 | 0.0824852
12 | 0.08138275
12.5 | 0.08035278
13 | 0.08095551
13.5 | 0.08118439
14 | 0.0813446
14.5 | 0.08065414
15 | 0.08094406
15.5 | 0.08081436
16 | 0.08128357