## SpecificSurfaceArea
名称 / Name | 数值 / Value
输入结构 / Input Structure | 20260915_09
电解液相体积分数 / Electrolyte Volume Fraction | 0.3403168
颗粒相体积分数 / Particle Volume Fraction | 0.5843811
CBD相体积分数 / CBD Volume Fraction | 0.07530212
固体体素数量 / Solid Voxel Count | 153192
总界面面积 (um^2) / Total Interfacial Area (um^2) | 52414.25
总固体体积 (um^3) / Total Solid Volume (um^3) | 19149
比表面积 (1/um) / Specific Surface Area (1/um) | 2.737179
总集群数量 / Total Cluster Count | 12
最大颗粒集群体积 (voxel) / Largest Particle Cluster Volume (voxel) | 153135
未知颗粒集群数量 / Unknown Particle Cluster Count | 9
未知颗粒集群总体积 (voxel) / Total Unknown Particle Cluster Volume (voxel) | 51
未知颗粒体积分数 / Unknown Particle Volume Fraction | 0.0003329156
归一化平均团簇体积 / Normalized Average Cluster Volume | 0.3333464
电子连接度 / Electronic Connectivity | 0.999641
电解液相连通率 / Electrolyte Connectivity | 0.9941039
是否贯通 / Percolating | 是 / Yes
曲折度τ / Tortuosity τ | 1.062689
等效当量颗粒粒径 (um) / Equivalent Particle Diameter (um) | 14.49847
瓶颈度 beta / Constrictivity (x) | 0.5
瓶颈半径 r_min (um) | 0.5
孔体半径 r_max (um) | 0.7071068
瓶颈度状态 / Constrictivity Status | ok
侵入入口 / Intrusion Inlet | low
球心邻域 / Center Connectivity | 26
算法版本 / Method | edt_critical_radii_closed_dilation_v2
半径采样 / Radius Sampling | All positive EDT values
Radius (um) | CPSD (total volume fraction) | MIP (total volume fraction)
0 | 0.3403168 | 0.3387032
0.5 | 0.3403168 | 0.3387032
0.7071068 | 0.2286415 | 0.05311966
0.8660254 | 0.09158707 | 0.003261566
1 | 0.06012344 | 0.002246857
1.118034 | 0.04040527 | 0.0009689331
1.224745 | 0.008426666 | 0
1.414214 | 0.003253937 | 0
1.5 | 0.001976013 | 0
2 | 0 | 0
弦长分布 / Chord Length
Status | ok
Method | periodic_voxel_runs_v1
Pore label | 0
Voxel size (um) | 0.5
Periodic axes | xyz
Sample count | 30681
Mean (um) | 1.453864
Population std (um) | 1.262814
Quantile method | inverse_empirical_cdf
Axis | x
Window-spanning lines | 0
Full pore line policy | one_period_censored
Quantile | Length (um)
0.05 | 0.5
0.1 | 0.5
0.15 | 0.5
0.2 | 0.5
0.25 | 0.5
0.3 | 0.5
0.35 | 0.5
0.4 | 1
0.45 | 1
0.5 | 1
0.55 | 1
0.6 | 1.5
0.65 | 1.5
0.7 | 1.5
0.75 | 2
0.8 | 2
0.85 | 2.5
0.9 | 3
0.95 | 4
Length (um) | Count | Probability mass | CDF
0.5 | 11404 | 0.3716958 | 0.3716958
1 | 6710 | 0.2187021 | 0.590398
1.5 | 4117 | 0.1341873 | 0.7245852
2 | 2811 | 0.09162022 | 0.8162055
2.5 | 1747 | 0.05694078 | 0.8731462
3 | 1201 | 0.03914475 | 0.912291
3.5 | 840 | 0.02737851 | 0.9396695
4 | 554 | 0.01805678 | 0.9577263
4.5 | 376 | 0.01225514 | 0.9699814
5 | 303 | 0.009875819 | 0.9798572
5.5 | 183 | 0.005964604 | 0.9858218
6 | 139 | 0.004530491 | 0.9903523
6.5 | 98 | 0.003194159 | 0.9935465
7 | 62 | 0.002020795 | 0.9955673
7.5 | 37 | 0.001205958 | 0.9967732
8 | 42 | 0.001368925 | 0.9981422
8.5 | 21 | 0.0006844627 | 0.9988266
9 | 13 | 0.000423715 | 0.9992504
9.5 | 8 | 0.0002607477 | 0.9995111
10 | 1 | 3.259346e-05 | 0.9995437
10.5 | 6 | 0.0001955608 | 0.9997393
11 | 3 | 9.778039e-05 | 0.999837
11.5 | 2 | 6.518692e-05 | 0.9999022
12 | 2 | 6.518692e-05 | 0.9999674
13.5 | 1 | 3.259346e-05 | 1
球接触分布 / Spherical Contact
Status | ok
Method | periodic_solid_to_pore_edt_v1
Pore label | 0
Voxel size (um) | 0.5
Periodic axes | xyz
Sample count | 172932
Mean (um) | 0.7414192
Population std (um) | 0.4228192
Quantile method | inverse_empirical_cdf
Distance direction | solid_to_pore
Distance convention | voxel_center_to_voxel_center
Quantile | Length (um)
0.05 | 0.5
0.1 | 0.5
0.15 | 0.5
0.2 | 0.5
0.25 | 0.5
0.3 | 0.5
0.35 | 0.5
0.4 | 0.5
0.45 | 0.5
0.5 | 0.5
0.55 | 0.5
0.6 | 0.7071068
0.65 | 0.7071068
0.7 | 0.7071068
0.75 | 0.7071068
0.8 | 0.8660254
0.85 | 1
0.9 | 1.224745
0.95 | 1.658312
Length (um) | Count | Probability mass | CDF
0.5 | 95219 | 0.5506153 | 0.5506153
0.7071068 | 37955 | 0.2194793 | 0.7700946
0.8660254 | 8948 | 0.05174288 | 0.8218375
1 | 4968 | 0.02872805 | 0.8505655
1.118034 | 6966 | 0.04028173 | 0.8908473
1.224745 | 3335 | 0.01928504 | 0.9101323
1.414214 | 1466 | 0.008477321 | 0.9186096
1.5 | 2882 | 0.01666551 | 0.9352751
1.581139 | 1721 | 0.009951889 | 0.945227
1.658312 | 1235 | 0.007141535 | 0.9523686
1.732051 | 336 | 0.00194296 | 0.9543115
1.802776 | 1032 | 0.005967664 | 0.9602792
1.870829 | 1468 | 0.008488886 | 0.9687681
2 | 345 | 0.001995004 | 0.9707631
2.061553 | 1169 | 0.006759882 | 0.977523
2.12132 | 629 | 0.003637268 | 0.9811602
2.179449 | 301 | 0.001740569 | 0.9829008
2.236068 | 320 | 0.001850438 | 0.9847512
2.291288 | 484 | 0.002798788 | 0.98755
2.345208 | 184 | 0.001064002 | 0.988614
2.44949 | 169 | 0.0009772627 | 0.9895913
2.5 | 244 | 0.001410959 | 0.9910022
2.54951 | 371 | 0.002145352 | 0.9931476
2.598076 | 125 | 0.0007228275 | 0.9938704
2.692582 | 204 | 0.001179654 | 0.9950501
2.738613 | 118 | 0.0006823491 | 0.9957324
2.828427 | 30 | 0.0001734786 | 0.9959059
2.872281 | 93 | 0.0005377836 | 0.9964437
2.915476 | 71 | 0.000410566 | 0.9968543
2.95804 | 67 | 0.0003874355 | 0.9972417
3 | 43 | 0.0002486526 | 0.9974903
3.041381 | 36 | 0.0002081743 | 0.9976985
3.082207 | 76 | 0.0004394791 | 0.998138
3.162278 | 30 | 0.0001734786 | 0.9983115
3.201562 | 80 | 0.0004626096 | 0.9987741
3.24037 | 38 | 0.0002197396 | 0.9989938
3.278719 | 11 | 6.360882e-05 | 0.9990574
3.316625 | 13 | 7.517406e-05 | 0.9991326
3.354102 | 38 | 0.0002197396 | 0.9993523
3.391165 | 16 | 9.252192e-05 | 0.9994449
3.464102 | 2 | 1.156524e-05 | 0.9994564
3.5 | 16 | 9.252192e-05 | 0.999549
3.535534 | 23 | 0.0001330003 | 0.999682
3.570714 | 16 | 9.252192e-05 | 0.9997745
3.605551 | 4 | 2.313048e-05 | 0.9997976
3.640055 | 17 | 9.830454e-05 | 0.9998959
3.674235 | 10 | 5.78262e-05 | 0.9999537
3.741657 | 4 | 2.313048e-05 | 0.9999769
3.774917 | 1 | 5.78262e-06 | 0.9999827
3.905125 | 1 | 5.78262e-06 | 0.9999884
3.937004 | 2 | 1.156524e-05 | 1
两点相关函数 / Two-Point Correlation
Status | ok
Method | periodic_fft_radial_shells_v1
Pore label | 0
Porosity | 0.3403168
Voxel size (um) | 0.5
Periodic axes | xyz
Radial bins | bin_0_origin_only; bin_k: (k-1)*h < distance <= k*h
Normalization | joint_probability; C(0)=porosity
Radius upper edge (um) | Pore-pore probability | Displacement count | Mean distance (um)
0 | 0.3403168 | 1 | 0
0.5 | 0.2241236 | 6 | 0.5
1 | 0.1830588 | 26 | 0.8235956
1.5 | 0.1514022 | 90 | 1.313303
2 | 0.1407995 | 134 | 1.766191
2.5 | 0.1380288 | 258 | 2.253291
3 | 0.136211 | 410 | 2.770151
3.5 | 0.1347472 | 494 | 3.265115
4 | 0.1333272 | 690 | 3.741377
4.5 | 0.1319707 | 962 | 4.254797
5 | 0.1308755 | 1098 | 4.759989
5.5 | 0.1299205 | 1406 | 5.252971
6 | 0.1289892 | 1578 | 5.743306
6.5 | 0.1281003 | 2018 | 6.243088
7 | 0.1271534 | 2342 | 6.754523
7.5 | 0.1263146 | 2634 | 7.258808
8 | 0.1255465 | 2930 | 7.74816
8.5 | 0.1247601 | 3402 | 8.24276
9 | 0.1240464 | 3926 | 8.747226
9.5 | 0.1232605 | 4266 | 9.248753
10 | 0.1224886 | 4730 | 9.745648
10.5 | 0.1217501 | 5510 | 10.25421
11 | 0.1210873 | 5562 | 10.75425
11.5 | 0.1203958 | 6410 | 11.24499
12 | 0.1197076 | 6894 | 11.74507
12.5 | 0.1190489 | 7490 | 12.24414
13 | 0.1185236 | 8258 | 12.74442
13.5 | 0.1179193 | 8994 | 13.25285
14 | 0.1173004 | 9446 | 13.75428
14.5 | 0.1167575 | 9978 | 14.2483
15 | 0.1162117 | 11138 | 14.74781
15.5 | 0.1157199 | 11406 | 15.24523
16 | 0.1152464 | 12575 | 15.74338
16.5 | 0.1147232 | 12848 | 16.24802
17 | 0.1139914 | 12060 | 16.74981
17.5 | 0.1133116 | 11804 | 17.24779
18 | 0.1125915 | 11016 | 17.74665
18.5 | 0.111977 | 10700 | 18.24765
19 | 0.1113542 | 9756 | 18.74616
19.5 | 0.1108811 | 9224 | 19.24436
20 | 0.11046 | 8408 | 19.74275
20.5 | 0.1099918 | 7452 | 20.23495
21 | 0.1096947 | 7040 | 20.73669
21.5 | 0.1091862 | 5820 | 21.24199
22 | 0.108932 | 4880 | 21.7372
22.5 | 0.1084487 | 3936 | 22.23025
23 | 0.1078441 | 2999 | 22.73344
23.5 | 0.1073441 | 2180 | 23.23696
24 | 0.1068356 | 1620 | 23.72792
24.5 | 0.106302 | 1208 | 24.21513
25 | 0.1058908 | 942 | 24.73838
25.5 | 0.1054114 | 584 | 25.28237
26 | 0.1050343 | 284 | 25.76662
26.5 | 0.1048928 | 192 | 26.16873
27 | 0.1050239 | 104 | 26.67748
27.5 | 0.1053403 | 24 | 27.213
28 | 0.1053238 | 1 | 27.71281
x displacement (um) | Pore-pore probability
0 | 0.3403168
0.5 | 0.223278
1 | 0.1666603
1.5 | 0.1451874
2 | 0.1399536
2.5 | 0.1378784
3 | 0.1374168
3.5 | 0.1359825
4 | 0.1345787
4.5 | 0.1333275
5 | 0.1320648
5.5 | 0.1322784
6 | 0.1319733
6.5 | 0.1317978
7 | 0.1311569
7.5 | 0.1311455
8 | 0.1303673
8.5 | 0.1296921
9 | 0.1290665
9.5 | 0.1282692
10 | 0.1270561
10.5 | 0.1270142
11 | 0.1270866
11.5 | 0.1262398
12 | 0.1255455
12.5 | 0.1241951
13 | 0.1234703
13.5 | 0.123745
14 | 0.1235886
14.5 | 0.1230011
15 | 0.1223831
15.5 | 0.122673
16 | 0.1223526
y displacement (um) | Pore-pore probability
0 | 0.3403168
0.5 | 0.2235565
1 | 0.1667671
1.5 | 0.1437073
2 | 0.1378136
2.5 | 0.1346855
3 | 0.1333084
3.5 | 0.1316376
4 | 0.1301346
4.5 | 0.128746
5 | 0.1279335
5.5 | 0.1264534
6 | 0.1249504
6.5 | 0.1236305
7 | 0.1218987
7.5 | 0.1210785
8 | 0.1205444
8.5 | 0.1209602
9 | 0.1203918
9.5 | 0.1192741
10 | 0.1191902
10.5 | 0.1187057
11 | 0.117588
11.5 | 0.1165581
12 | 0.1165466
12.5 | 0.1164207
13 | 0.1162529
13.5 | 0.1155396
14 | 0.1144905
14.5 | 0.1133957
15 | 0.1132469
15.5 | 0.1131401
16 | 0.1137009
z displacement (um) | Pore-pore probability
0 | 0.3403168
0.5 | 0.2255363
1 | 0.1683655
1.5 | 0.1450653
2 | 0.1409111
2.5 | 0.1375771
3 | 0.1366501
3.5 | 0.1352882
4 | 0.134613
4.5 | 0.1338005
5 | 0.1329002
5.5 | 0.1319504
6 | 0.1299362
6.5 | 0.1291275
7 | 0.1285019
7.5 | 0.1281433
8 | 0.1276321
8.5 | 0.1275482
9 | 0.1266823
9.5 | 0.126461
10 | 0.1261826
10.5 | 0.1253433
11 | 0.1246033
11.5 | 0.1236572
12 | 0.1226273
12.5 | 0.1224098
13 | 0.1213684
13.5 | 0.1207581
14 | 0.1206589
14.5 | 0.1214752
15 | 0.1219482
15.5 | 0.1220627
16 | 0.1215897