## SpecificSurfaceArea
名称 / Name | 数值 / Value
输入结构 / Input Structure | 20260915_15
电解液相体积分数 / Electrolyte Volume Fraction | 0.2602997
颗粒相体积分数 / Particle Volume Fraction | 0.6875687
CBD相体积分数 / CBD Volume Fraction | 0.05213165
固体体素数量 / Solid Voxel Count | 180242
总界面面积 (um^2) / Total Interfacial Area (um^2) | 50456.5
总固体体积 (um^3) / Total Solid Volume (um^3) | 22530.25
比表面积 (1/um) / Specific Surface Area (1/um) | 2.2395
总集群数量 / Total Cluster Count | 3
最大颗粒集群体积 (voxel) / Largest Particle Cluster Volume (voxel) | 180238
未知颗粒集群数量 / Unknown Particle Cluster Count | 2
未知颗粒集群总体积 (voxel) / Total Unknown Particle Cluster Volume (voxel) | 4
未知颗粒体积分数 / Unknown Particle Volume Fraction | 2.219239e-05
归一化平均团簇体积 / Normalized Average Cluster Volume | 1
电子连接度 / Electronic Connectivity | 0.9999834
电解液相连通率 / Electrolyte Connectivity | 0.9908699
是否贯通 / Percolating | 是 / Yes
曲折度τ / Tortuosity τ | 1.057644
等效当量颗粒粒径 (um) / Equivalent Particle Diameter (um) | 24.29678
瓶颈度 beta / Constrictivity (x) | 1
瓶颈半径 r_min (um) | 0.5
孔体半径 r_max (um) | 0.5
瓶颈度状态 / Constrictivity Status | ok
侵入入口 / Intrusion Inlet | low
球心邻域 / Center Connectivity | 26
算法版本 / Method | edt_critical_radii_closed_dilation_v2
半径采样 / Radius Sampling | All positive EDT values
Radius (um) | CPSD (total volume fraction) | MIP (total volume fraction)
0 | 0.2602997 | 0.2584572
0.5 | 0.2602997 | 0.2584572
0.7071068 | 0.111454 | 0.006019592
0.8660254 | 0.02183151 | 0.0006904602
1 | 0.010952 | 0.0002288818
1.118034 | 0.005138397 | 0.0002288818
1.224745 | 0.0005989075 | 0.0001907349
1.5 | 0 | 0
弦长分布 / Chord Length
Status | ok
Method | periodic_voxel_runs_v1
Pore label | 0
Voxel size (um) | 0.5
Periodic axes | xyz
Sample count | 31177
Mean (um) | 1.094332
Population std (um) | 0.8203061
Quantile method | inverse_empirical_cdf
Axis | x
Window-spanning lines | 0
Full pore line policy | one_period_censored
Quantile | Length (um)
0.05 | 0.5
0.1 | 0.5
0.15 | 0.5
0.2 | 0.5
0.25 | 0.5
0.3 | 0.5
0.35 | 0.5
0.4 | 0.5
0.45 | 0.5
0.5 | 1
0.55 | 1
0.6 | 1
0.65 | 1
0.7 | 1
0.75 | 1.5
0.8 | 1.5
0.85 | 2
0.9 | 2
0.95 | 2.5
Length (um) | Count | Probability mass | CDF
0.5 | 14391 | 0.4615903 | 0.4615903
1 | 7680 | 0.2463354 | 0.7079257
1.5 | 4203 | 0.1348109 | 0.8427366
2 | 2140 | 0.06864034 | 0.911377
2.5 | 1213 | 0.03890689 | 0.9502839
3 | 649 | 0.02081663 | 0.9711005
3.5 | 419 | 0.01343939 | 0.9845399
4 | 231 | 0.007409308 | 0.9919492
4.5 | 106 | 0.003399942 | 0.9953491
5 | 67 | 0.00214902 | 0.9974982
5.5 | 34 | 0.001090548 | 0.9985887
6 | 20 | 0.0006414985 | 0.9992302
6.5 | 11 | 0.0003528242 | 0.999583
7 | 6 | 0.0001924496 | 0.9997755
7.5 | 3 | 9.622478e-05 | 0.9998717
8 | 2 | 6.414985e-05 | 0.9999359
8.5 | 2 | 6.414985e-05 | 1
球接触分布 / Spherical Contact
Status | ok
Method | periodic_solid_to_pore_edt_v1
Pore label | 0
Voxel size (um) | 0.5
Periodic axes | xyz
Sample count | 193908
Mean (um) | 0.7402725
Population std (um) | 0.4125366
Quantile method | inverse_empirical_cdf
Distance direction | solid_to_pore
Distance convention | voxel_center_to_voxel_center
Quantile | Length (um)
0.05 | 0.5
0.1 | 0.5
0.15 | 0.5
0.2 | 0.5
0.25 | 0.5
0.3 | 0.5
0.35 | 0.5
0.4 | 0.5
0.45 | 0.5
0.5 | 0.5
0.55 | 0.7071068
0.6 | 0.7071068
0.65 | 0.7071068
0.7 | 0.7071068
0.75 | 0.7071068
0.8 | 0.8660254
0.85 | 1
0.9 | 1.224745
0.95 | 1.658312
Length (um) | Count | Probability mass | CDF
0.5 | 102481 | 0.5285032 | 0.5285032
0.7071068 | 47629 | 0.2456268 | 0.77413
0.8660254 | 10341 | 0.05332941 | 0.8274594
1 | 6076 | 0.03133445 | 0.8587939
1.118034 | 7819 | 0.04032325 | 0.8991171
1.224745 | 3218 | 0.0165955 | 0.9157126
1.414214 | 1414 | 0.007292118 | 0.9230047
1.5 | 2905 | 0.01498133 | 0.9379861
1.581139 | 1794 | 0.00925181 | 0.9472379
1.658312 | 1209 | 0.006234916 | 0.9534728
1.732051 | 366 | 0.001887493 | 0.9553603
1.802776 | 1074 | 0.005538709 | 0.960899
1.870829 | 1498 | 0.007725313 | 0.9686243
2 | 303 | 0.001562597 | 0.9701869
2.061553 | 1264 | 0.006518555 | 0.9767054
2.12132 | 656 | 0.003383048 | 0.9800885
2.179449 | 391 | 0.00201642 | 0.9821049
2.236068 | 348 | 0.001794666 | 0.9838996
2.291288 | 545 | 0.002810611 | 0.9867102
2.345208 | 252 | 0.001299585 | 0.9880098
2.44949 | 234 | 0.001206758 | 0.9892165
2.5 | 317 | 0.001634796 | 0.9908513
2.54951 | 523 | 0.002697155 | 0.9935485
2.598076 | 162 | 0.0008354477 | 0.9943839
2.692582 | 310 | 0.001598696 | 0.9959826
2.738613 | 144 | 0.0007426202 | 0.9967253
2.828427 | 39 | 0.0002011263 | 0.9969264
2.872281 | 123 | 0.0006343214 | 0.9975607
2.915476 | 102 | 0.0005260226 | 0.9980867
2.95804 | 82 | 0.000422881 | 0.9985096
3 | 46 | 0.0002372259 | 0.9987468
3.041381 | 19 | 9.798461e-05 | 0.9988448
3.082207 | 74 | 0.0003816243 | 0.9992264
3.162278 | 20 | 0.0001031417 | 0.9993296
3.201562 | 62 | 0.0003197393 | 0.9996493
3.24037 | 14 | 7.219919e-05 | 0.9997215
3.278719 | 10 | 5.157085e-05 | 0.9997731
3.316625 | 8 | 4.125668e-05 | 0.9998143
3.354102 | 16 | 8.251336e-05 | 0.9998969
3.391165 | 7 | 3.609959e-05 | 0.999933
3.464102 | 1 | 5.157085e-06 | 0.9999381
3.5 | 5 | 2.578542e-05 | 0.9999639
3.535534 | 5 | 2.578542e-05 | 0.9999897
3.570714 | 2 | 1.031417e-05 | 1
两点相关函数 / Two-Point Correlation
Status | ok
Method | periodic_fft_radial_shells_v1
Pore label | 0
Porosity | 0.2602997
Voxel size (um) | 0.5
Periodic axes | xyz
Radial bins | bin_0_origin_only; bin_k: (k-1)*h < distance <= k*h
Normalization | joint_probability; C(0)=porosity
Radius upper edge (um) | Pore-pore probability | Displacement count | Mean distance (um)
0 | 0.2602997 | 1 | 0
0.5 | 0.1480255 | 6 | 0.5
1 | 0.1091725 | 26 | 0.8235956
1.5 | 0.08301832 | 90 | 1.313303
2 | 0.07765129 | 134 | 1.766191
2.5 | 0.07718579 | 258 | 2.253291
3 | 0.07688063 | 410 | 2.770151
3.5 | 0.07636023 | 494 | 3.265115
4 | 0.07569111 | 690 | 3.741377
4.5 | 0.07514532 | 962 | 4.254797
5 | 0.07466865 | 1098 | 4.759989
5.5 | 0.07418857 | 1406 | 5.252971
6 | 0.07370073 | 1578 | 5.743306
6.5 | 0.07320096 | 2018 | 6.243088
7 | 0.07270251 | 2342 | 6.754523
7.5 | 0.0722551 | 2634 | 7.258808
8 | 0.07179478 | 2930 | 7.74816
8.5 | 0.07132862 | 3402 | 8.24276
9 | 0.07095624 | 3926 | 8.747226
9.5 | 0.07056705 | 4266 | 9.248753
10 | 0.07017011 | 4730 | 9.745648
10.5 | 0.06979579 | 5510 | 10.25421
11 | 0.06946194 | 5562 | 10.75425
11.5 | 0.06910582 | 6410 | 11.24499
12 | 0.06874684 | 6894 | 11.74507
12.5 | 0.06843073 | 7490 | 12.24414
13 | 0.06818197 | 8258 | 12.74442
13.5 | 0.06796889 | 8994 | 13.25285
14 | 0.06777549 | 9446 | 13.75428
14.5 | 0.06754599 | 9978 | 14.2483
15 | 0.06734586 | 11138 | 14.74781
15.5 | 0.06721358 | 11406 | 15.24523
16 | 0.06708276 | 12575 | 15.74338
16.5 | 0.06692825 | 12848 | 16.24802
17 | 0.06670971 | 12060 | 16.74981
17.5 | 0.06654946 | 11804 | 17.24779
18 | 0.06642616 | 11016 | 17.74665
18.5 | 0.06631684 | 10700 | 18.24765
19 | 0.06621322 | 9756 | 18.74616
19.5 | 0.06611789 | 9224 | 19.24436
20 | 0.06608928 | 8408 | 19.74275
20.5 | 0.06608509 | 7452 | 20.23495
21 | 0.0660749 | 7040 | 20.73669
21.5 | 0.06606497 | 5820 | 21.24199
22 | 0.06607133 | 4880 | 21.7372
22.5 | 0.06619197 | 3936 | 22.23025
23 | 0.0663919 | 2999 | 22.73344
23.5 | 0.06648171 | 2180 | 23.23696
24 | 0.06643788 | 1620 | 23.72792
24.5 | 0.06639866 | 1208 | 24.21513
25 | 0.06642736 | 942 | 24.73838
25.5 | 0.06655412 | 584 | 25.28237
26 | 0.06667819 | 284 | 25.76662
26.5 | 0.06674719 | 192 | 26.16873
27 | 0.06673637 | 104 | 26.67748
27.5 | 0.06708272 | 24 | 27.213
28 | 0.06745911 | 1 | 27.71281
x displacement (um) | Pore-pore probability
0 | 0.2602997
0.5 | 0.1413689
1 | 0.0895195
1.5 | 0.07762146
2 | 0.07839966
2.5 | 0.07727432
3 | 0.07645416
3.5 | 0.07501221
4 | 0.07412338
4.5 | 0.07408524
5 | 0.07427597
5.5 | 0.07405472
6 | 0.07402039
6.5 | 0.07346344
7 | 0.07258606
7.5 | 0.07216644
8 | 0.07154846
8.5 | 0.07077408
9 | 0.07035446
9.5 | 0.06992722
10 | 0.06998062
10.5 | 0.06935883
11 | 0.06894684
11.5 | 0.06816483
12 | 0.06676102
12.5 | 0.06637573
13 | 0.06621552
13.5 | 0.06544113
14 | 0.06540298
14.5 | 0.06520462
15 | 0.06538391
15.5 | 0.06467056
16 | 0.06454468
y displacement (um) | Pore-pore probability
0 | 0.2602997
0.5 | 0.1337395
1 | 0.08325195
1.5 | 0.07612228
2 | 0.07926941
2.5 | 0.07828903
3 | 0.07788849
3.5 | 0.07706451
4 | 0.07614899
4.5 | 0.07588959
5 | 0.07516861
5.5 | 0.07512283
6 | 0.07529831
6.5 | 0.07463074
7 | 0.07393265
7.5 | 0.07361603
8 | 0.07317352
8.5 | 0.07365799
9 | 0.0737648
9.5 | 0.07312393
10 | 0.07269669
10.5 | 0.07182312
11 | 0.07086945
11.5 | 0.07083511
12 | 0.07186508
12.5 | 0.07199478
13 | 0.07157898
13.5 | 0.0721283
14 | 0.07172775
14.5 | 0.07093048
15 | 0.07156754
15.5 | 0.07211304
16 | 0.07198334
z displacement (um) | Pore-pore probability
0 | 0.2602997
0.5 | 0.1689682
1 | 0.1147537
1.5 | 0.08770752
2 | 0.07795334
2.5 | 0.07446289
3 | 0.07501221
3.5 | 0.07483673
4 | 0.07500076
4.5 | 0.07463837
5 | 0.07411194
5.5 | 0.07381821
6 | 0.07397079
6.5 | 0.0736351
7 | 0.0730896
7.5 | 0.07224274
8 | 0.07132721
8.5 | 0.07043076
9 | 0.0699234
9.5 | 0.06990814
10 | 0.0701828
10.5 | 0.07005692
11 | 0.0692749
11.5 | 0.06868744
12 | 0.06801605
12.5 | 0.06794357
13 | 0.06842804
13.5 | 0.06920242
14 | 0.06904221
14.5 | 0.06837845
15 | 0.06818008
15.5 | 0.06820679
16 | 0.0684433