## SpecificSurfaceArea
名称 / Name | 数值 / Value
输入结构 / Input Structure | 20260915_16
电解液相体积分数 / Electrolyte Volume Fraction | 0.2779045
颗粒相体积分数 / Particle Volume Fraction | 0.6443291
CBD相体积分数 / CBD Volume Fraction | 0.07776642
固体体素数量 / Solid Voxel Count | 168907
总界面面积 (um^2) / Total Interfacial Area (um^2) | 44335
总固体体积 (um^3) / Total Solid Volume (um^3) | 21113.375
比表面积 (1/um) / Specific Surface Area (1/um) | 2.099854
总集群数量 / Total Cluster Count | 7
最大颗粒集群体积 (voxel) / Largest Particle Cluster Volume (voxel) | 168881
未知颗粒集群数量 / Unknown Particle Cluster Count | 6
未知颗粒集群总体积 (voxel) / Total Unknown Particle Cluster Volume (voxel) | 26
未知颗粒体积分数 / Unknown Particle Volume Fraction | 0.0001539309
归一化平均团簇体积 / Normalized Average Cluster Volume | 1
电子连接度 / Electronic Connectivity | 0.9998461
电解液相连通率 / Electrolyte Connectivity | 0.9921758
是否贯通 / Percolating | 是 / Yes
曲折度τ / Tortuosity τ | 1.049539
等效当量颗粒粒径 (um) / Equivalent Particle Diameter (um) | 17.92615
瓶颈度 beta / Constrictivity (x) | 0.5
瓶颈半径 r_min (um) | 0.5
孔体半径 r_max (um) | 0.7071068
瓶颈度状态 / Constrictivity Status | ok
侵入入口 / Intrusion Inlet | low
球心邻域 / Center Connectivity | 26
算法版本 / Method | edt_critical_radii_closed_dilation_v2
半径采样 / Radius Sampling | All positive EDT values
Radius (um) | CPSD (total volume fraction) | MIP (total volume fraction)
0 | 0.2779045 | 0.2764473
0.5 | 0.2779045 | 0.2764473
0.7071068 | 0.179718 | 0.02663803
0.8660254 | 0.0750618 | 0.0009384155
1 | 0.05354309 | 0.0002326965
1.118034 | 0.03886795 | 0.0001296997
1.224745 | 0.01229095 | 0
1.414214 | 0.007652283 | 0
1.5 | 0.005336761 | 0
1.581139 | 0.001239777 | 0
2 | 0 | 0
弦长分布 / Chord Length
Status | ok
Method | periodic_voxel_runs_v1
Pore label | 0
Voxel size (um) | 0.5
Periodic axes | xyz
Sample count | 26690
Mean (um) | 1.364762
Population std (um) | 1.173049
Quantile method | inverse_empirical_cdf
Axis | x
Window-spanning lines | 0
Full pore line policy | one_period_censored
Quantile | Length (um)
0.05 | 0.5
0.1 | 0.5
0.15 | 0.5
0.2 | 0.5
0.25 | 0.5
0.3 | 0.5
0.35 | 0.5
0.4 | 1
0.45 | 1
0.5 | 1
0.55 | 1
0.6 | 1
0.65 | 1.5
0.7 | 1.5
0.75 | 1.5
0.8 | 2
0.85 | 2.5
0.9 | 3
0.95 | 3.5
Length (um) | Count | Probability mass | CDF
0.5 | 10480 | 0.3926564 | 0.3926564
1 | 6023 | 0.225665 | 0.6183215
1.5 | 3635 | 0.1361933 | 0.7545148
2 | 2229 | 0.08351442 | 0.8380292
2.5 | 1438 | 0.05387786 | 0.8919071
3 | 937 | 0.03510678 | 0.9270139
3.5 | 637 | 0.02386662 | 0.9508805
4 | 429 | 0.01607344 | 0.9669539
4.5 | 276 | 0.01034095 | 0.9772949
5 | 193 | 0.007231173 | 0.984526
5.5 | 147 | 0.005507681 | 0.9900337
6 | 85 | 0.003184713 | 0.9932184
6.5 | 48 | 0.001798426 | 0.9950169
7 | 39 | 0.001461221 | 0.9964781
7.5 | 32 | 0.001198951 | 0.997677
8 | 25 | 0.0009366804 | 0.9986137
8.5 | 10 | 0.0003746722 | 0.9989884
9 | 11 | 0.0004121394 | 0.9994005
9.5 | 8 | 0.0002997377 | 0.9997003
10 | 1 | 3.746722e-05 | 0.9997377
10.5 | 2 | 7.493443e-05 | 0.9998127
11 | 1 | 3.746722e-05 | 0.9998501
11.5 | 1 | 3.746722e-05 | 0.9998876
12 | 2 | 7.493443e-05 | 0.9999625
12.5 | 1 | 3.746722e-05 | 1
球接触分布 / Spherical Contact
Status | ok
Method | periodic_solid_to_pore_edt_v1
Pore label | 0
Voxel size (um) | 0.5
Periodic axes | xyz
Sample count | 189293
Mean (um) | 0.8129765
Population std (um) | 0.4687992
Quantile method | inverse_empirical_cdf
Distance direction | solid_to_pore
Distance convention | voxel_center_to_voxel_center
Quantile | Length (um)
0.05 | 0.5
0.1 | 0.5
0.15 | 0.5
0.2 | 0.5
0.25 | 0.5
0.3 | 0.5
0.35 | 0.5
0.4 | 0.5
0.45 | 0.5
0.5 | 0.7071068
0.55 | 0.7071068
0.6 | 0.7071068
0.65 | 0.7071068
0.7 | 0.8660254
0.75 | 1
0.8 | 1
0.85 | 1.118034
0.9 | 1.414214
0.95 | 1.870829
Length (um) | Count | Probability mass | CDF
0.5 | 85257 | 0.450397 | 0.450397
0.7071068 | 42703 | 0.2255921 | 0.6759891
0.8660254 | 13487 | 0.07124933 | 0.7472384
1 | 10419 | 0.05504166 | 0.8022801
1.118034 | 12853 | 0.06790003 | 0.8701801
1.224745 | 4405 | 0.0232708 | 0.8934509
1.414214 | 1881 | 0.009936976 | 0.9033879
1.5 | 3404 | 0.0179827 | 0.9213706
1.581139 | 1997 | 0.01054978 | 0.9319204
1.658312 | 1360 | 0.007184629 | 0.939105
1.732051 | 392 | 0.002070864 | 0.9411758
1.802776 | 1168 | 0.006170329 | 0.9473462
1.870829 | 1616 | 0.00853703 | 0.9558832
2 | 534 | 0.002821023 | 0.9587042
2.061553 | 1466 | 0.007744608 | 0.9664488
2.12132 | 791 | 0.004178707 | 0.9706275
2.179449 | 396 | 0.002091995 | 0.9727195
2.236068 | 448 | 0.002366701 | 0.9750862
2.291288 | 660 | 0.003486658 | 0.9785729
2.345208 | 266 | 0.001405229 | 0.9799781
2.44949 | 286 | 0.001510885 | 0.981489
2.5 | 488 | 0.002578014 | 0.984067
2.54951 | 718 | 0.003793062 | 0.9878601
2.598076 | 247 | 0.001304855 | 0.9891649
2.692582 | 437 | 0.00230859 | 0.9914735
2.738613 | 227 | 0.001199199 | 0.9926727
2.828427 | 69 | 0.0003645143 | 0.9930372
2.872281 | 197 | 0.001040715 | 0.994078
2.915476 | 179 | 0.000945624 | 0.9950236
2.95804 | 143 | 0.0007554426 | 0.995779
3 | 132 | 0.0006973316 | 0.9964764
3.041381 | 90 | 0.0004754534 | 0.9969518
3.082207 | 138 | 0.0007290285 | 0.9976808
3.162278 | 50 | 0.0002641408 | 0.997945
3.201562 | 132 | 0.0006973316 | 0.9986423
3.24037 | 53 | 0.0002799892 | 0.9989223
3.278719 | 22 | 0.0001162219 | 0.9990385
3.316625 | 19 | 0.0001003735 | 0.9991389
3.354102 | 44 | 0.0002324439 | 0.9993713
3.391165 | 20 | 0.0001056563 | 0.999477
3.464102 | 3 | 1.584845e-05 | 0.9994928
3.5 | 34 | 0.0001796157 | 0.9996725
3.535534 | 35 | 0.0001848985 | 0.9998574
3.570714 | 10 | 5.282816e-05 | 0.9999102
3.605551 | 2 | 1.056563e-05 | 0.9999208
3.640055 | 6 | 3.169689e-05 | 0.9999525
3.674235 | 5 | 2.641408e-05 | 0.9999789
3.774917 | 2 | 1.056563e-05 | 0.9999894
3.807887 | 1 | 5.282816e-06 | 0.9999947
3.840573 | 1 | 5.282816e-06 | 1
两点相关函数 / Two-Point Correlation
Status | ok
Method | periodic_fft_radial_shells_v1
Pore label | 0
Porosity | 0.2779045
Voxel size (um) | 0.5
Periodic axes | xyz
Radial bins | bin_0_origin_only; bin_k: (k-1)*h < distance <= k*h
Normalization | joint_probability; C(0)=porosity
Radius upper edge (um) | Pore-pore probability | Displacement count | Mean distance (um)
0 | 0.2779045 | 1 | 0
0.5 | 0.1810595 | 6 | 0.5
1 | 0.1437827 | 26 | 0.8235956
1.5 | 0.111227 | 90 | 1.313303
2 | 0.09770772 | 134 | 1.766191
2.5 | 0.09307903 | 258 | 2.253291
3 | 0.09142919 | 410 | 2.770151
3.5 | 0.09048993 | 494 | 3.265115
4 | 0.08945447 | 690 | 3.741377
4.5 | 0.08837358 | 962 | 4.254797
5 | 0.0873017 | 1098 | 4.759989
5.5 | 0.08622404 | 1406 | 5.252971
6 | 0.08524376 | 1578 | 5.743306
6.5 | 0.08438699 | 2018 | 6.243088
7 | 0.08360263 | 2342 | 6.754523
7.5 | 0.08292986 | 2634 | 7.258808
8 | 0.08225012 | 2930 | 7.74816
8.5 | 0.08149111 | 3402 | 8.24276
9 | 0.08069641 | 3926 | 8.747226
9.5 | 0.07991495 | 4266 | 9.248753
10 | 0.07922642 | 4730 | 9.745648
10.5 | 0.07866624 | 5510 | 10.25421
11 | 0.07820009 | 5562 | 10.75425
11.5 | 0.07773395 | 6410 | 11.24499
12 | 0.07728166 | 6894 | 11.74507
12.5 | 0.0768729 | 7490 | 12.24414
13 | 0.07653232 | 8258 | 12.74442
13.5 | 0.07625386 | 8994 | 13.25285
14 | 0.07597744 | 9446 | 13.75428
14.5 | 0.07571479 | 9978 | 14.2483
15 | 0.0755315 | 11138 | 14.74781
15.5 | 0.07542742 | 11406 | 15.24523
16 | 0.07537044 | 12575 | 15.74338
16.5 | 0.07537293 | 12848 | 16.24802
17 | 0.07542738 | 12060 | 16.74981
17.5 | 0.07551834 | 11804 | 17.24779
18 | 0.07566873 | 11016 | 17.74665
18.5 | 0.07574416 | 10700 | 18.24765
19 | 0.07594244 | 9756 | 18.74616
19.5 | 0.07611268 | 9224 | 19.24436
20 | 0.07626521 | 8408 | 19.74275
20.5 | 0.07665035 | 7452 | 20.23495
21 | 0.07681937 | 7040 | 20.73669
21.5 | 0.07732213 | 5820 | 21.24199
22 | 0.07759978 | 4880 | 21.7372
22.5 | 0.07835903 | 3936 | 22.23025
23 | 0.07936812 | 2999 | 22.73344
23.5 | 0.08006818 | 2180 | 23.23696
24 | 0.08055864 | 1620 | 23.72792
24.5 | 0.08100848 | 1208 | 24.21513
25 | 0.08142177 | 942 | 24.73838
25.5 | 0.08194215 | 584 | 25.28237
26 | 0.08225994 | 284 | 25.76662
26.5 | 0.08238451 | 192 | 26.16873
27 | 0.08193009 | 104 | 26.67748
27.5 | 0.08121077 | 24 | 27.213
28 | 0.08055878 | 1 | 27.71281
x displacement (um) | Pore-pore probability
0 | 0.2779045
0.5 | 0.1760902
1 | 0.1248016
1.5 | 0.1012459
2 | 0.09376144
2.5 | 0.09146881
3 | 0.09039688
3.5 | 0.08838654
4 | 0.08686447
4.5 | 0.08536148
5 | 0.08440781
5.5 | 0.08410263
6 | 0.084095
6.5 | 0.08394623
7 | 0.08262634
7.5 | 0.08102417
8 | 0.07961273
8.5 | 0.07834244
9 | 0.0770607
9.5 | 0.07597733
10 | 0.07526779
10.5 | 0.07402039
11 | 0.07329941
11.5 | 0.07177734375
12 | 0.06998825
12.5 | 0.06959915
13 | 0.06984711
13.5 | 0.07043076
14 | 0.07003403
14.5 | 0.06930923
15 | 0.06818008
15.5 | 0.06728745
16 | 0.06692505
y displacement (um) | Pore-pore probability
0 | 0.2779045
0.5 | 0.1716652
1 | 0.1209335
1.5 | 0.0977478
2 | 0.09394455
2.5 | 0.09336853
3 | 0.09280777
3.5 | 0.0917244
4 | 0.09153366
4.5 | 0.09001923
5 | 0.08823776
5.5 | 0.08657074
6 | 0.08535767
6.5 | 0.08475494
7 | 0.0833931
7.5 | 0.08306503
8 | 0.08303452
8.5 | 0.08237076
9 | 0.08062363
9.5 | 0.07932663
10 | 0.0785675
10.5 | 0.07817459
11 | 0.07807159
11.5 | 0.0772438
12 | 0.07600784
12.5 | 0.07591248
13 | 0.0755806
13.5 | 0.07614899
14 | 0.07606506
14.5 | 0.07663727
15 | 0.07663727
15.5 | 0.07660294
16 | 0.07633972
z displacement (um) | Pore-pore probability
0 | 0.2779045
0.5 | 0.1954231
1 | 0.1458855
1.5 | 0.1156731
2 | 0.1026802
2.5 | 0.09375381
3 | 0.0932045
3.5 | 0.09221268
4 | 0.09260941
4.5 | 0.09181595
5 | 0.09137344
5.5 | 0.09032822
6 | 0.08969879
6.5 | 0.08883667
7 | 0.08824921
7.5 | 0.0876236
8 | 0.08632278
8.5 | 0.08504868
9 | 0.08444595
9.5 | 0.084095
10 | 0.0843277
10.5 | 0.08487701
11 | 0.08528519
11.5 | 0.0854187
12 | 0.085186
12.5 | 0.08451462
13 | 0.08361435
13.5 | 0.08309937
14 | 0.08263016
14.5 | 0.08259964
15 | 0.08245468
15.5 | 0.08248901
16 | 0.08256531